## Sheet1
number | / | 1 | 2 | 3 | 4 | 5 | 6 | 7 | 8 | 9 | 10 | 11 | 12 | 13 | 14 | 15 | 16 | 17 | 18 | 19 | 20 | 21 | 22 | 23 | 24 | 25 | 26 | 27 | 28 | 29 | 30 | 31 | 32 | 33 | 34 | 35 | 36 | 37 | 38 | 39 | 40 | 41 | 42 | 43 | 44 | 45 | 46 | 47 | 48 | 49 | 50 | 51 | 52 | 53 | 54 | 55 | 56 | 57 | 58 | 59 | 60 | 61 | 62 | 63
type | / | structure | structure | structure | structure | distance | distance | distance | distance | distance | distance | distance | distance | distance | distance | distance | distance | energy | energy | energy | energy | energy | energy | energy | energy | energy | energy | energy | energy | energy | energy | energy | number | number | number | number | number | number | number | number | number | number | number | electronegativity | electronegativity | electronegativity | modulus | modulus | modulus | modulus | modulus | temperature | temperature | others | others | others | others | others | others | others | others | others | others | others
Chinese feature | / | 0k稳定结构 | 升温结构2 | 升温结构3 | 室温稳定结构 | a晶格常数（LatticeConstants） | b晶格常数（LatticeConstants） | c晶格常数（LatticeConstants） | 原子半径2(配位数12） | 原子半径3(配位数12） | pauling离子半径 | Shannon离子半径(最高价)，原子实半径 | 共价半径 | 金属半径 | 价电子距离 | 核电子距离 | Zunger赝势半径 | 第一电离能 | 第二电离能 | 第三电离能 | 电子亲和能 | 原子化焓 | 蒸发焓 | 熔化焓 | 结合能 | 总能 | Miedema表面焓 | 空位焓 | 功函数 | 累计电离能 | 最低能量轨道能量 | 次低能量轨道能量 | 价电子数e/a | VEC | 价电子/原子实半径 | 价电子轨道s | 价电子轨道p | 价电子轨道d | 价电子轨道f | 有效核电荷数Slater | 有效核电荷数(Clementi) | 周期 | 族号 | electronegativity(Martynov&Batsanov) | electronegativity(Pauling) | electronegativity(Alfred-Rochow) | 压缩模量 | 体积模量 | 刚度模量 | 杨氏模量 | 剪切模量 | 熔点 | 沸点 | 热导率 | 电阻率 | 比热 | 电导率 | 热膨胀系数 | 泊松比 | 原子体积 | 相对原子质量 | 摩尔体积 | 密度 | 布氏硬度
Chinese defination | / | 0K下稳定结构 | 温度从低到高结构转变 | 温度从低到高结构转变 | 300K结构 | 晶胞长宽高 | 晶胞长宽高 | 晶胞长宽高 | These values derived by J.C. Slater are an empirical set of atomic radii derived by the careful comparison of bond lengths in over 1200 bond types in ionic, metallic, and covalent crystals and molecules | / | pauling半径 | Shannon半径6配位 | 两原子之间以共价键结合时，两核间距离的一半。实际上核间距离即是共价键的键长。 | 在金属晶格中，相邻金属原子核间距离的一半称为原子的金属半径r=1/2L | S5 distance valence electron (Schubert) | S6 distance core electron (Schubert) | / | 处于基态的气态原子失去一个电子生成+1价的气态阳离子所需要的能量称为第一电离能(I1) | / | / | 原子的电子亲和能的标准定义是指在0.0K下的气相中,原子和电子反应生成负离子时所释放的能量。(Electron Affinities of Atoms) | 金属单质变成气态原子时的焓变 | / | / | 两个或几个自由状态的粒子结合在一起时释放的能量 | / | ？ | / | 把一个电子从固体内部刚刚移到此物体表面所需的最少的能量 | / | 轨道能量 | 轨道能量 | 平均电子数 | 平均价电子数 | / | / | / | / | / | 在原子轨道中运动的电子不仅受到核电荷的吸引作用还受到其他电子的排斥作用电子之间的排斥作用将减弱原子核对电子的吸引作用因此我们称吸引电子的净正电荷为有效核电荷。 | / | / | / | / | L.C.鲍林提出的标度。根据热化学数据和分子的键能，指定氟的electronegativity为4.0，锂的electronegativity1.0，计算其他元素的相对electronegativity。 | / | / | / | / | / | / | / | / | / | / | / | / | / | / | / | / | / | / | /
temperature | / | 0k | ? | ? | 300K | 300K | 300K | 300K | ? | ? | ? | ? | ? | ? | ? | ? | ? | ? | ? | ? | 0k | ？ | ？ | room | 0k | 0k | ？ | ？ | ？ | ? | 0k | 0k | ？ | ？ | ？ | ？ | ？ | ？ | ？ | ？ | ？ | ？ | ？ | ？ | ？ | ？ | room | room | room | room | room | ? | ? | room | room | room | room | room | room | room | room | room | room | room
source | / | 2 | 2 | 2 | 2 | 1 | 1 | 1 | 2 | 1,2 | 5 | 3 | 1,2 | 2,5 | 5 | 5 | 5 | 1,2,5 | 1,2,5 | 1,2,5 | 1,2,5 | 1,5 | 1,2,5 | 1,2, | 5 | 5 | 5 | 5 | 5 | 1,2,5 | 5 | 5 | 5 | 5 | 6 | 10 | 10 | 10 | 10 | 5 | 5 | 5 | 5 | 5 | 1,2,5 | 2 | 5 | 5 | 5 | 5 | 1 | 4,5 | 4,5 | 1,2 | 2 | 1 | 1 | 1 | 1,2 | 5 | 1,2,5 | 1,2,5 | 1 | 2
unit | / | / | / | / | / | 100pm | 100pm | 100pm | 100pm | 100pm | 100pm | 100pm | 100pm | 100pm | 100pm | 100pm | 100pm | eV | eV | eV | eV | eV | eV | eV | eV | eV | eV | eV | eV | eV | eV | eV | 1 | 1 | 1 | 1 | 1 | 1 | 1 | 1 | 1 | 1 | 1 | 1 | 1 | 1 | GPa | GPa | GPa | GPa | GPa | K | K | W(m*K)^-1 | 10^-8Ωm | kJ*(kgK)^-1 | 10^7S*m^-1 | 10^-6K^-1 | 1 | 10^-2nm3 | 1 | cm3*mol^-1 | g/L | M*N*m^-2
name | / | structure of 0k | structure 2 | structure 3 | structure of room temperature | lattice constants a | lattice constants b | lattice constants c | atomic radii(empirical) | atomic radii(clementi) | ionic radii(pauling) | ionic radii(shannon) | covalent radii | metal radii(waber) | valence electron distance(schubert) | core electron distance(schubert) | pseudo-potential radii(zunger) | first ionization energy | second ionization energy | third ionization energy | electronic affinity | atomization enthalpy | enthalpy vaporization | fusion enthalpy | cohesive energy(Brewer) | total energy | surface enthalpy (miedema) | vacancies enthalpy(miedema) | work function | accumulate ionization energy | lowest energy of the atomic orbitals | 2nd lowest energy of the atomic orbitals | electron number | valence electron number | valence electron number/radii | s | p | d | f | effective nuclear charge(slater) | effective nuclear charge(clementi) | periodic number | group number | electronegativity(martynov&batsanov) | electronegativity(pauling) | electronegativity(alfred-rochow) | compression modulus | bulk modulus | rigidity modulus | young modulus | shear modulus | melting temperature | boiling temperature | thermal conductivity | electrical resistivity | specific heat | electrical conductivity | thermal expansion | poisson ratio | atomic volume(villars,daams) | atomic weight(villars,daams) | molar volume | atomic density | brinell hardness
abbrTex | / | $S_1$ | $S_2$ | $S_3$ | $S_t$ | $a$ | $b$ | $c$ | $r_{ae}$ | $r_{ac}$ | $r_{ip}$ | $r_{is}$ | $r_{c}$ | $r_m$ | $d_{ve}$ | $d_{ce}$ | $r_{pp}$ | $IE_1$ | $IE_2$ | $IE_3$ | $EA$ | $H_a$ | $H_v$ | $H_f$ | $E_{coh}$ | $E_{tot}$ | $E_s$ | $E_v$ | $W_f$ | $IE_{3s}$ | $E_{low}$ | $E_{low2}$ | $e$ | $VEC$ | $VEC_{pr}$ | $s$ | $p$ | $d$ | $f$ | $N_{cs}$ | $N_{cc}$ | $N_p$ | $N_g$ | $\chi_m$ | $\chi_p$ | $\chi_a$ | $E_p$ | $E_b$ | $E_{ri}$ | $Y$ | $G_s$ | $T_m$ | $T_b$ | $T_c$ | $E_r$ | $H_s$ | $E_c$ | $T_e$ | $\mu$ | $V_a$ | $m$ | $V_{mol}$ | $\rho_a$ | $H_b$
abbr | / | S1 | S2 | S3 | St | a | b | c | rae | rac | rip | ris | rc | rm | dve | dce | rpp | IE1 | IE2 | IE3 | EA | Ha | Hv | Hf | Ecoh | Etot | Es | Em | Wf | IE3s | Elow | Elow2 | e | VEC | VECpr | s | p | d | f | Ncs | Ncc | Np | Ng | Xm | Xp | Xa | Ep | Eb | Eri | Y | Gs | Tm | Tb | Tc | Er | Hs | Ec | Te | mu | Va | m | Vmol | rho_a | Hb
H | 1 |  |  |  |  | 4.7 | 4.7 | 3.4 | 0.25 | 0.53 |  |  | 0.31 | 0.78 | 1.86 | 1.86 | 1.25 | 13.645 |  |  | 0.757 | 2.267 | 0.005 | 0.006 | 2.3 | 1.121 |  |  |  | 13.645 | 0.233 |  | 1 | 1 |  | 1 | 0 | 0 | 0 | 1 | 1 | 1 | 1 | 2.1 | 2.2 | 2.2 | 0.002 |  |  |  |  | 14 | 20.28 | 0.1805 |  | 14.3 |  |  |  | 1.902 | 1.00794 | 11210 | 0.0899
He | 2 |  |  |  |  | 4.242 | 4.242 | 4.242 |  | 0.31 | 0.04 |  | 0.28 | 0.8 | 1.76 | 1.76 | 0.2 | 24.672 | 54.6 |  |  |  | 0.001 | 0 | 0.01 |  |  |  |  | 79.272 | 0.57 |  | 2 | 2 |  | 2 | 0 | 0 | 0 | 1.7 | 1.69 | 1 | 8 | 0.05 | 0.05 | 0.05 | [5 empty] | 1 | 4.22 | 0.1513 |  | 5.1931 |  |  |  | 1.906 | 4.0026 | 22424 | 0.1785
Li | 3 | 2 |  |  | 2 | 3.51 | 3.51 | 3.51 | 1.45 | 1.67 | 0.6 | 0.76 | 1.28 | 1.562 | 3.06 | 1.75 | 1.61 | 5.41 | 75.899 | 122.876 | 0.62 | 1.658 | 1.536 | 0.031 | 1.63 | 1.908 | 0.416 | 0.416 | 2.4 | 204.185 | 0.012 | 0.194 | 3 | 1 | 1.67 | 1 | 0 | 0 | 0 | 1.3 | 1.28 | 2 | 1 | 0.9 | 0.98 | 0.97 | 0.116 |  | 4.24 | 4.9 | 4.2 | 453 | 1620 | 85 | 9.5 | 3.57 | 1.1 | 46 |  | 2.162 | 6.941 | 12.97 | 535
Be | 4 | 3 | 2 |  | 3 | 2.2858 | 2.2858 | 3.5843 | 1.05 | 1.12 | 0.3 | 0.45 | 0.96 | 1.128 | 1.8 | 1.33 | 1.08 | 9.354 | 18.273 | 154.419 |  | 3.373 | 3.212 | 0.083 | 3.32 | 3.743 | 1.134 | 0.936 | 3.9 | 182.046 | 0.206 | 0.394 | 4 | 2 | 6.45 | 2 | 0 | 0 | 0 | 1.95 | 1.91 | 2 | 2 | 1.45 | 1.57 | 1.47 | 1.003 | 110 | 156 | 318 | 132 | 1550 | 3243 | 190 | 3.8 | 1.82 | 2.5 | 11.3 | 0.032 | 0.811 | 9.01218 | 4.8767 | 1848 | 600
B | 5 |  |  |  |  | 5.06 | 5.06 | 5.06 | 0.85 | 0.87 | 0.2 | 0.27 | 0.85 | 0.98 | 1.51 | 1.16 | 0.795 | 8.326 | 25.241 | 38.064 | 0.278 | 5.852 | 5.247 | 0.52 | 5.77 | 6.678 | 1.248 | 0.988 | 4.5 | 71.631 | 0.137 | 0.345 | 5 | 3 |  | 2 | 1 | 0 | 0 | 2.6 | 2.42 | 2 | 3 | 1.9 | 2.04 | 2.01 | 1.78 |  |  |  |  | 2573 | 3931 | 27 |  | 1.03 | 1e-11 | 6 |  | 0.789 | 10.811 | 4.3943 | 2460
C | 6 |  |  |  |  | 2.464 | 2.464 | 6.711 | 0.7 | 0.67 | 0.15 | 0.16 | 0.76 | 0.916 | 1.41 | 1 | 0.64 | 11.299 | 24.471 | 48.048 | 1.601 | 7.454 | 7.393 | 1.092 | 7.37 | 9.224 |  |  | 4.7 | 83.818 | 0.199 | 0.501 | 6 | 4 |  | 2 | 2 | 0 | 0 | 3.25 | 3.14 | 2 | 4 | 2.37 | 2.55 | 2.5 | 5.45 |  |  |  |  | 3820 | 5100 | 140 |  | 0.71 | 0.01 | 7.1 |  | 0.882 | 12.0107 | 5.3146 | 2260
N | 7 |  |  |  |  | 3.861 | 3.861 | 6.265 | 0.65 | 0.56 | 0.12 | 0.16 | 0.71 | 0.88 | 1.33 | 1.03 | 0.54 | 14.584 | 29.702 | 47.611 | 0.073 | 4.916 | 0.058 | 0.004 | 4.92 | 4.634 |  |  |  | 91.898 | 0.267 | 0.678 | 7 | 5 |  | 2 | 3 | 0 | 0 | 3.9 | 3.83 | 2 | 5 | 2.85 | 3.04 | 3.07 | 0.012 |  |  |  |  | 63 | 77.4 | 0.02583 |  | 1.04 |  |  |  | 1.289 | 14.0067 | 11197 | 1.251
O | 8 |  |  |  |  | 5.403 | 3.429 | 5.086 | 0.6 | 0.48 | 0.1 | 0.1 | 0.66 | 0.89 | 1.2 | 0.85 | 0.465 | 13.665 | 35.235 | 55.12 | 1.466 | 2.592 | 0.071 | 0.002 | 2.6 | 4.935 |  |  |  | 104.02 | 0.338 | 0.871 | 8 | 6 |  | 2 | 4 | 0 | 0 | 4.55 | 4.45 | 2 | 6 | 3.32 | 3.44 | 3.5 | 0.011 |  |  |  |  | 55 | 90.19 | 0.02658 |  | 0.919 |  |  |  | 1.736 | 15.9994 | 11196 | 1.429
F | 9 |  |  |  |  | 5.5 | 3.28 | 7.28 | 0.5 | 0.42 | 0.09 | 0.8 | 0.57 | 0.75 | 1.16 | 0.83 | 0.405 | 17.482 | 35.09 | 62.92 | 3.411 | 0.822 | 0.034 | 0.003 | 0.84 | 1.151 |  |  |  | 115.492 | 0.151 | 0.416 | 9 | 7 |  | 2 | 5 | 0 | 0 | 5.2 | 5.1 | 2 | 7 | 3.78 | 3.98 | 4.1 | 0.011 |  |  |  |  | 54 | 85.01 | 0.0277 |  | 0.824 |  |  |  | 1.855 | 18.9994 | 11202 | 1.696
Ne | 10 |  |  |  |  | 4.429 | 4.429 | 4.429 |  | 0.38 | 0.06 |  | 0.58 | 0.7 | 1.1 | 0.79 | 0.36 | 21.638 | 41.101 | 63.669 |  |  | 0.018 | 0.004 | 0.02 |  |  |  |  | 126.408 | 0.498 | 1.323 | 10 | 8 |  | 2 | 6 | 0 | 0 | 5.85 | 5.76 | 2 | 8 | 0.05 | 0.05 |  | 0.01 |  |  |  |  | 25 | 27.1 | 0.0491 |  | 1.03 |  |  |  | 2.221 | 20.1797 | 22420 | 0.9
Na | 11 | 2 |  |  | 2 | 4.2906 | 4.2906 | 4.2906 | 1.8 | 1.9 | 0.96 | 1.02 | 1.66 | 1.911 | 3.73 | 1.07 | 2.65 | 5.156 | 47.445 | 71.885 | 0.549 | 1.116 | 1.032 | 0.027 | 1.11 | 1.313 | 0.312 | 0.333 | 2.4 | 124.486 | 0.103 | 0.125 | 11 | 1 | 1.05 | 1 | 0 | 0 | 0 | 2.2 | 2.51 | 3 | 1 | 0.89 | 0.93 | 1.01 | 0.068 |  | 0.53 | 6.8 | 3.3 | 371 | 1156.1 | 140 | 4.9 | 1.23 | 2.1 | 70 |  | 3.926 | 22.9897 | 23.75 | 968 | 0.69
Mg | 12 | 3 |  |  | 3 | 3.2094 | 3.2094 | 5.2108 | 1.5 | 1.45 | 0.63 | 0.72 | 1.41 | 1.602 | 2.3 | 1.09 | 2.03 | 7.672 | 15.09 | 80.423 |  | 1.536 | 1.327 | 0.09 | 1.51 | 1.594 | 0.645 | 0.52 | 3.7 | 103.186 | 0.175 | 1.719 | 12 | 2 | 3.08 | 2 | 0 | 0 | 0 | 2.85 | 3.31 | 3 | 2 | 1.31 | 1.31 | 1.23 | 0.354 | 35.6 | 17.3 | 44.7 | 17 | 922 | 1363 | 160 | 4.4 | 1.02 | 2.3 | 24.8 | 0.29 | 2.324 | 24.305 | 13.984 | 1738 | 260
Al | 13 | 1 |  |  | 1 | 4.0495 | 4.0495 | 4.0495 | 1.25 | 1.18 | 0.5 | 0.535 | 1.21 | 1.432 | 2.01 | 1.25 | 1.675 | 6.007 | 18.897 | 28.548 | 0.442 | 3.395 | 3.024 | 0.111 | 3.39 | 3.748 | 0.79 | 0.655 | 4.3 | 53.452 | 0.103 | 0.287 | 13 | 3 | 6 | 2 | 1 | 0 | 0 | 3.5 | 4.07 | 3 | 3 | 1.64 | 1.61 | 1.47 | 0.722 | 75.2 | 26.2 | 70.6 | 26 | 933 | 2740 | 235 | 2.7 | 0.904 | 3.8 | 23.1 | 0.35 | 1.66 | 26.9815 | 9.99 | 2700 | 245
Si | 14 |  |  |  |  | 5.4309 | 5.4309 | 5.4309 | 1.1 | 1.11 | 0.42 | 0.4 | 1.11 | 1.319 | 1.91 | 1.18 | 1.42 | 8.18 | 16.401 | 33.613 | 1.389 | 4.738 | 3.986 | 0.522 | 4.63 | 5.425 | 0.77 | 0.624 | 4.8 | 58.193 | 0.153 | 0.398 | 14 | 4 |  | 2 | 2 | 0 | 0 | 4.15 | 4.29 | 3 | 4 | 1.98 | 1.9 | 1.74 | 0.988 |  | 39.7 | 113 |  | 1683 | 2628 | 150 |  | 0.71 | 0.0001 | 2.6 |  | 2.002 | 28.0855 | 12.054 | 2330
P | 15 |  |  |  |  | 11.45 | 5.503 | 11.261 | 1 | 0.98 | 0.36 | 0.44 | 1.07 | 1.28 | 1.54 | 1.09 | 1.24 | 10.522 | 19.791 | 30.285 | 0.749 | 3.272 | 0.54 | 0.007 | 3.43 | 5.405 | 0.645 | 0.52 |  | 60.598 | 0.206 | 0.464 | 15 | 5 |  | 2 | 3 | 0 | 0 | 4.8 | 4.89 | 3 | 5 | 2.32 | 2.19 | 2.06 | 0.304 |  |  |  |  | 317 | 553 | 0.236 | 10 | 0.7697 | 1 |  |  | 1.899 | 30.9738 | 16.991 | 1823
S | 16 |  |  |  |  | 10.437 | 12.845 | 24.369 | 1 | 0.88 | 0.32 | 0.37 | 1.05 | 1.27 | 1.44 | 1.03 | 1.1 | 10.396 | 23.41 | 34.954 | 2.08 | 2.9 | 0.1 | 0.018 | 2.85 | 4.128 |  |  |  | 68.761 | 0.069 | 0.262 | 16 | 6 |  | 2 | 4 | 0 | 0 | 5.45 | 5.48 | 3 | 6 | 2.65 | 2.58 | 2.44 | 0.178 |  |  |  |  | 386 | 717.82 | 0.205 |  | 0.705 | 1e-22 |  |  | 2.552 | 32.065 | 16.357 | 1960
Cl | 17 |  |  |  |  | 6.2235 | 4.4561 | 8.1785 | 1 | 0.79 | 0.28 | 0.27 | 1.02 | 0.91 | 1.41 | 1 | 1.01 | 13.011 | 23.889 | 39.749 | 3.63 | 1.266 | 0.212 | 0.033 | 1.4 | 1.8 |  |  |  | 76.649 | 0.04 | 0.754 | 17 | 7 |  | 2 | 5 | 0 | 0 | 6.1 | 6.12 | 3 | 7 | 2.98 | 3.16 | 2.83 | 0.02 |  |  |  |  | 172 | 238.6 | 0.0089 |  | 0.4782 | 1e-09 |  |  | 2.886 | 35.453 | 11030 | 3.214
Ar | 18 |  |  |  |  | 5.256 | 5.256 | 5.256 |  | 0.71 | 0.2 |  | 1.06 | 0.8 | 1.33 | 0.92 | 0.92 | 15.813 | 27.726 | 40.882 |  |  | 0.068 | 0.012 | 0.08 |  |  |  |  | 84.422 | 0.382 | 0.883 | 18 | 8 |  | 2 | 6 | 0 | 0 | 6.75 | 6.76 | 3 | 8 | 0.05 | 0.05 |  | 0.016 |  |  |  |  | 84 | 87.3 | 0.01772 |  | 0.52033 |  |  |  | 3.756 | 39.948 | 22392 | 1.784
K | 19 | 2 |  |  | 2 | 5.328 | 5.328 | 5.328 | 2.2 | 2.43 | 1.33 | 1.38 | 2.03 | 2.376 | 4.6 | 1.32 | 3.69 | 4.356 | 31.73 | 45.874 | 0.503 | 0.928 | 0.823 | 0.024 | 0.93 | 1.106 | 0.239 | 0.25 | 2.2 | 81.96 | 0.089 | 0.695 | 19 | 1 | 0.75 | 1 | 0 | 0 | 0 | 2.2 | 3.5 | 4 | 1 | 0.8 | 0.82 | 0.91 | 0.032 |  | 1.3 | 3.5 | 1.3 | 337 | 1047 | 100 | 7.5 | 0.757 | 1.4 |  |  | 7.572 | 39.0983 | 45.68 | 856 | 0.363
Ca | 20 | 1 | 2 |  | 1 | 5.5884 | 5.5884 | 5.5884 | 1.8 | 1.94 | 0.96 | 1 | 1.76 | 1.974 | 2.7 | 1.25 | 3 | 6.134 | 11.908 | 51.085 | 0.025 | 1.853 | 1.566 | 0.089 | 1.84 | 1.997 | 0.624 | 0.676 | 2.8 | 69.127 | 0.141 | 1.039 | 20 | 2 | 2.02 | 2 | 0 | 0 | 0 | 2.85 | 4.4 | 4 | 2 | 1.17 | 1 | 1.04 | 0.152 | 17.2 | 7.9 | 19.6 | 7.4 | 1111 | 1757 | 200 | 3.4 | 0.631 | 2.9 | 22.3 | 0.31 | 4.633 | 40.078 | 25.857 | 1550 | 167
Sc | 21 | 3 |  |  | 3 | 3.309 | 3.309 | 5.2733 | 1.6 | 1.84 | 0.8 | 0.745 | 1.7 | 1.941 | 2.21 | 1.1 | 2.75 | 6.562 | 12.844 | 24.846 | 0.188 | 3.929 | 3.911 | 0.166 | 3.9 | 6.335 | 1.144 | 1.196 | 3.5 | 44.252 | 0.131 | 0.161 | 21 | 3 | 3.7 | 2 | 0 | 1 | 0 | 3 | 4.63 | 4 | 3 | 1.5 | 1.36 | 1.2 | 0.435 | 56.6 | 29.1 | 74.4 | 29 | 1812 | 3104 | 16 | 55 | 0.567 | 0.18 | 10.2 | 0.28 | 2.5 | 44.9559 | 15.061 | 2985 | 750
Ti | 22 | 3 | 2 |  | 3 | 2.9508 | 2.9508 | 4.6855 | 1.4 | 1.76 | 0.68 | 0.86 | 1.6 | 1.462 | 1.81 | 0.91 | 2.58 | 6.843 | 13.624 | 27.591 | 0.079 | 4.887 | 4.425 | 0.194 | 4.85 | 7.897 | 1.487 | 1.56 | 4.3 | 48.058 | 0.17 | 0.173 | 22 | 4 | 5.9 | 2 | 0 | 2 | 0 | 3.15 | 4.82 | 4 | 4 | 1.86 | 1.54 | 1.32 | 1.051 | 108.4 | 45.6 | 120.2 | 44 | 1933 | 3560 | 21.9 | 40 | 0.52 | 0.25 | 8.6 | 0.32 | 1.764 | 47.867 | 10.621 | 4507 | 716
V | 23 | 2 |  |  | 2 | 3.03 | 3.03 | 3.03 | 1.35 | 1.71 | 0.65 | 0.79 | 1.53 | 1.346 | 1.61 | 0.86 | 2.43 | 6.763 | 14.706 | 29.411 | 0.526 | 5.348 | 4.781 | 0.237 | 5.31 | 9.087 | 1.529 | 1.612 | 4.3 | 50.88 | 0.176 | 0.205 | 23 | 5 | 8.48 | 2 | 0 | 3 | 0 | 3.3 | 4.98 | 4 | 5 | 2.22 | 1.63 | 1.45 | 1.619 | 158 | 46.7 | 127.6 | 47 | 2163 | 3650 | 30.7 | 20 | 0.489 | 0.5 | 8.4 | 0.37 | 1.392 | 50.9415 | 8.3374 | 6110 | 628
Cr | 24 | 2 | 1 |  | 2 | 2.91 | 2.91 | 2.91 | 1.4 | 1.66 | 0.62 | 0.8 | 1.39 | 1.36 | 1.33 | 0.84 | 2.44 | 6.789 | 16.557 | 31.065 | 0.669 | 4.125 | 3.555 | 0.213 | 4.1 | 9.637 | 1.258 | 1.248 | 4.5 | 54.411 | 0.118 | 0.15 | 24 | 6 | 11.5 | 2 | 0 | 5 | 0 | 3.35 | 5.13 | 4 | 6 | 2 | 1.66 | 1.56 | 1.901 | 160 | 115.3 | 279 | 115 | 2130 | 2945 | 94 | 12.7 | 0.448 | 0.79 | 4.9 | 0.21 | 1.2 | 51.9961 | 7.2317 | 7140 | 1120
Mn | 25 | C | 1 |  | 12 | 8.9125 | 8.9125 | 8.9125 | 1.4 | 1.61 | 0.6 | 0.67 | 1.39 | 1.304 | 1.26 | 0.79 | 2.22 | 7.461 | 15.694 | 33.779 |  | 2.919 | 2.293 | 0.137 | 2.92 | 9.159 | 0.884 | 0.936 | 4.1 | 56.934 | 0.191 | 0.267 | 25 | 7 | 15.2 | 1 | 0 | 5 | 0 | 3.6 | 5.23 | 4 | 7 | 2.04 | 1.55 | 1.6 | 0.596 |  | 79.5 | 191 |  | 1518 | 2235 | 7.8 | 144 | 0.479 | 0.062 | 21.7 |  | 1.22 | 54.938 | 7.3545 | 7470 | 196
Fe | 26 | 2 | 1 | 2 | 2 | 2.8665 | 2.8665 | 2.8665 | 1.4 | 1.56 | 0.59 | 0.645 | 1.32 | 1.274 | 1.16 | 0.73 | 2.11 | 7.897 | 16.234 | 30.753 | 0.163 | 4.33 | 3.538 | 0.144 | 4.28 | 8.46 | 1.342 | 1.456 | 4.5 | 54.884 | 0.201 | 0.222 | 26 | 8 | 4.68 | 2 | 0 | 6 | 0 | 3.75 | 5.43 | 4 | 8 | 1.67 | 1.83 | 1.64 | 1.683 | 160 | 81 | 208 | 82 | 1808 | 3023 | 80 | 10 | 0.449 | 1 | 11.8 | 0.29 | 1.178 | 55.8445 | 7.0923 | 7874 | 490
Co | 27 | 3 | 1 |  | 3 | 2.5071 | 2.5071 | 4.0695 | 1.35 | 1.52 | 0.62 | 0.745 | 1.26 | 1.252 | 1.14 | 0.71 | 2.02 | 7.887 | 17.118 | 33.613 | 0.662 | 4.417 | 3.977 | 0.168 | 4.39 | 7.11 | 1.321 | 1.404 | 5 | 58.619 | 0.042 | 0.204 | 27 | 9 | 2.7 | 2 | 0 | 7 | 0 | 3.9 | 5.58 | 4 | 9 | 1.72 | 1.88 | 1.7 | 1.914 | 181.5 | 82 | 211 | 76 | 1768 | 3143 | 100 | 6 | 0.421 | 1.7 | 13 | 0.31 | 1.108 | 58.9332 | 6.62 | 8900 | 700
Ni | 28 | 1 |  |  | 1 | 3.524 | 3.524 | 3.524 | 1.35 | 1.49 | 0.59 | 0.69 | 1.24 | 1.246 | 2.9 | 1.13 | 2.18 | 7.662 | 18.231 | 35.287 | 1.165 | 4.469 | 3.898 | 0.179 | 4.44 | 5.778 | 1.258 | 1.352 | 5.1 | 61.18 | 0.024 | 0.349 | 28 | 10 | 2.74 | 2 | 0 | 8 | 0 | 4.05 | 5.71 | 4 | 10 | 1.76 | 1.91 | 1.75 | 1.86 | 177.3 | 76 | 199.5 | 76 | 1726 | 3005 | 91 | 7.2 | 0.445 | 1.4 | 13.4 | 0.31 | 1.093 | 58.6934 | 6.5888 | 8908 | 700
Cu | 29 | 1 |  |  | 1 | 3.6149 | 3.6149 | 3.6149 | 1.35 | 1.45 | 0.96 | 0.77 | 1.32 | 1.278 | 2.55 | 1.12 | 2.04 | 7.752 | 20.363 | 36.962 | 1.231 | 3.518 | 3.19 | 0.136 | 3.49 | 4.099 | 0.988 | 1.04 | 4.6 | 65.077 | 0.172 | 0.202 | 29 | 11 | 1.04 | 1 | 0 | 10 | 0 | 4.2 | 5.84 | 4 | 11 | 1.08 | 1.9 | 1.75 | 1.37 | 137.8 | 48.4 | 129.8 | 48 | 1356 | 2840 | 400 | 1.72 | 0.3844 | 5.9 | 16.5 | 0.34 | 1.181 | 63.546 | 7.0922 | 8920 | 874
Zn | 30 | 3 |  |  | 3 | 2.6649 | 2.6649 | 4.9468 | 1.35 | 1.42 | 0.78 | 0.74 | 1.22 | 1.394 | 2.21 | 1.25 | 1.88 | 9.427 | 18.023 | 39.863 |  | 1.359 | 1.188 | 0.076 | 1.35 | 1.273 | 0.634 | 0.52 | 4.2 | 67.313 | 0.223 | 0.308 | 30 | 12 | 2.7 | 2 | 0 | 10 | 0 | 4.35 | 5.97 | 4 | 12 | 1.44 | 1.65 | 1.66 | 0.598 | 69.4 | 41.9 | 104.5 | 43 | 693 | 1180 | 116 | 6 | 0.388 | 1.7 | 30.2 | 0.25 | 1.521 | 65.409 | 9.157 | 7140 | 412
Ga | 31 | O |  |  | 11 | 4.5197 | 7.6633 | 4.526 | 1.3 | 1.36 | 0.63 | 0.62 | 1.22 | 1.411 | 2 | 1.38 | 1.695 | 6.02 | 20.582 | 30.815 | 0.301 | 2.881 | 2.811 | 0.058 | 2.81 | 3.037 | 0.614 | 0.499 | 4 | 57.416 | 0.081 | 0.102 | 31 | 3 | 4.84 | 2 | 1 | 0 | 0 | 5 | 6.22 | 4 | 3 | 1.7 | 1.81 | 1.82 | 0.569 |  | 6.67 | 9.8 |  | 303 | 2676 | 29 | 14 | 0.371 | 0.71 | 120 |  | 1.947 | 69.723 | 11.809 | 5904 | 60
Ge | 32 | 4 |  |  | 4 | 5.6575 | 5.6575 | 5.6575 | 1.25 | 1.25 | 0.53 | 0.73 | 1.2 | 1.369 | 1.99 | 1.22 | 1.56 | 7.926 | 15.985 | 34.341 | 1.238 | 3.917 | 3.407 | 0.331 | 3.85 | 4.623 | 0.676 | 0.572 | 4.8 | 58.251 | 0.15 | 0.181 | 32 | 4 | 7.55 | 2 | 2 | 0 | 0 | 5.65 | 6.78 | 4 | 4 | 1.99 | 2.01 | 2.02 | 0.772 |  | 29.6 | 79.9 |  | 1211 | 3103 | 60 |  | 0.3214 | 0.0002 | 6 |  | 2.264 | 72.64 | 13.645 | 5323
As | 33 |  |  |  |  | 3.7598 | 3.7598 | 10.5475 | 1.15 | 1.14 | 0.46 | 0.58 | 1.19 | 1.39 | 1.86 | 1.15 | 1.415 | 9.844 | 18.699 | 28.444 | 0.811 | 3.146 | 0.332 | 0.288 | 2.96 | 4.658 | 0.645 | 0.52 | 5.1 | 56.987 | 0.056 | 0.198 | 33 | 5 |  | 2 | 3 | 0 | 0 | 6.3 | 7.45 | 4 | 5 | 2.27 | 2.18 | 2.2 | 0.394 |  |  |  |  | 1090 | 889 | 50 | 33 | 0.328 | 0.33 |  |  | 2.152 | 74.9216 | 13.082 | 5727 | 1440
Se | 34 |  |  |  |  | 9.054 | 9.083 | 11.601 | 1.15 | 1.03 | 0.41 | 0.5 | 1.2 | 1.4 | 1.77 | 1.04 | 1.285 | 9.785 | 21.268 | 30.93 | 2.028 | 2.362 | 0.936 | 0.056 | 2.25 | 3.489 |  |  | 4.7 | 61.983 | 0.246 | 0.621 | 34 | 6 |  | 2 | 4 | 0 | 0 | 6.95 | 8.29 | 4 | 6 | 2.54 | 2.55 | 2.48 | 0.091 |  |  | 58 | 3.7 | 490 | 958.1 | 0.52 |  | 0.3212 |  |  | 0.33 | 2.727 | 78.96 | 16.387 | 4819 | 736
Br | 35 |  |  |  |  | 6.7265 | 4.6451 | 8.7023 | 1.1 | 0.94 | 0.37 | 0.39 | 1.2 | 1.17 | 1.6 | 1.01 | 1.2 | 11.855 | 21.871 | 36.119 | 3.376 | 1.164 | 0.317 | 0.06 | 1.22 | 1.629 |  |  |  | 69.845 | 0.295 | 0.683 | 35 | 7 |  | 2 | 5 | 0 | 0 | 7.6 | 9.03 | 4 | 7 | 2.83 | 2.96 | 2.74 | 0.025 |  |  |  |  | 266 | 331.9 | 0.12 |  | 0.9473 | 1e-17 |  |  | 3.277 | 79.904 | 25.61 | 3120
Kr | 36 |  |  |  |  | 5.706 | 5.706 | 5.706 |  | 0.88 | 0.3 |  | 1.16 | 0.95 | 1.41 | 1.02 | 1.16 | 14.047 | 24.44 | 37.076 |  |  | 0.094 | 0.017 | 0.12 |  |  |  |  | 75.563 | 0.347 | 0.821 | 36 | 8 |  | 2 | 6 | 0 | 0 | 8.25 | 9.77 | 4 | 8 | 0.05 | 3 |  | 0.018 |  |  |  |  | 117 | 120.85 | 0.00943 |  | 0.24805 |  |  |  | 4.903 | 83.798 | 22350 | 3.75
Rb | 37 | 2 |  |  | 2 | 5.585 | 5.585 | 5.585 | 2.35 | 2.65 | 1.49 | 1.52 | 2.2 | 2.546 | 4.9 | 1.43 | 4.1 | 4.191 | 27.373 | 40.134 | 0.488 | 0.841 | 0.787 | 0.023 | 0.85 | 0.969 | 0.239 | 0.25 | 2.2 | 71.698 | 0.086 | 0.124 | 37 | 1 | 0.68 | 1 | 0 | 0 | 0 | 2.2 | 4.98 | 5 | 1 | 0.8 | 0.82 | 0.89 | 0.031 |  | 0.91 | 2.4 |  | 312 | 961 | 58 | 13.3 | 0.364 | 0.83 |  |  | 9.284 | 85.4678 | 55.788 | 1532 | 0.216
Sr | 38 | 1 | 3 | 2 | 1 | 6.0849 | 6.0849 | 6.0849 | 2 | 2.19 | 1.11 | 1.18 | 1.95 | 2.151 | 2.92 | 1.39 | 3.21 | 5.715 | 11.066 | 43.753 | 0.052 | 1.71 | 1.606 | 0.083 | 1.72 | 1.686 | 0.624 | 0.655 | 2.4 | 60.533 | 0.132 | 0.845 | 38 | 2 | 1.77 | 2 | 0 | 0 | 0 | 2.85 | 6.07 | 5 | 2 | 1.13 | 0.95 | 0.99 | 0.116 | 12 | 6.03 | 15.7 | 6.1 | 1043 | 1657 | 35 | 13.5 | 0.3 | 0.77 | 22.5 | 0.28 | 5.632 | 87.62 | 33.316 | 2630
Y | 39 | 3 | 2 |  | 3 | 3.6474 | 3.6474 | 5.7306 | 1.8 | 2.12 | 0.93 | 0.9 | 1.9 | 1.801 | 2.42 | 1.22 | 2.94 | 6.402 | 12.282 | 20.592 | 0.308 | 4.382 | 3.821 | 0.119 | 4.37 | 6.467 | 1.206 | 1.3 | 3.1 | 39.277 | 0.015 | 0.151 | 39 | 3 | 3.23 | 2 | 0 | 1 | 0 | 3 | 6.26 | 5 | 3 | 1.41 | 1.22 | 1.11 | 0.366 |  | 25.5 | 66.3 | 26 | 1796 | 3611 | 17.2 | 60 | 0.298 | 0.18 | 10.6 | 0.24 | 3.318 | 88.9058 | 19.881 | 4472 | 589
Zr | 40 | 3 | 2 |  | 3 | 3.232 | 3.232 | 5.147 | 1.55 | 2.06 | 0.8 | 0.72 | 1.75 | 1.602 | 1.96 | 0.98 | 2.825 | 6.864 | 13.177 | 23.067 | 0.427 | 6.332 | 5.894 | 0.218 | 6.25 | 8.548 | 1.695 | 1.768 | 4 | 43.108 | 0.151 | 0.162 | 40 | 4 | 5 | 2 | 0 | 2 | 0 | 3 | 6.45 | 5 | 4 | 1.7 | 1.33 | 1.22 | 0.833 | 89.8 | 35 | 98 | 33 | 2125 | 4650 | 22.7 | 43.3 | 0.278 | 0.24 | 5.7 | 0.34 | 2.328 | 91.224 | 14.011 | 6511 | 650
Nb | 41 | 2 |  |  | 2 | 3.3004 | 3.3004 | 3.3004 | 1.45 | 1.98 | 0.77 | 0.72 | 1.64 | 1.468 | 1.75 | 0.95 | 2.76 | 6.904 | 14.373 | 25.126 | 0.895 | 7.549 | 7.074 | 0.279 | 7.57 | 10.113 | 1.934 | 1.924 | 4.3 | 46.403 | 0.127 | 0.129 | 41 | 5 | 7.14 | 1 | 0 | 4 | 0 | 3.3 | 6.7 | 5 | 5 | 2.03 | 1.6 | 1.23 | 1.702 | 170.3 | 37.5 | 104.9 | 38 | 2741 | 5015 | 54 | 15.2 | 0.265 | 0.67 | 7.3 | 0.4 | 1.807 | 92.90364 | 10.841 | 8570 | 736
Mo | 42 | 2 |  |  | 2 | 3.147 | 3.147 | 3.147 | 1.45 | 1.9 | 0.75 | 0.69 | 1.54 | 1.4 | 1.46 | 0.9 | 2.72 | 7.123 | 16.203 | 27.258 | 0.748 | 6.844 | 6.135 | 0.374 | 6.82 | 10.862 | 1.955 | 2.08 | 4.6 | 50.585 | 0.148 | 0.153 | 42 | 6 | 9.68 | 1 | 0 | 5 | 0 | 3.45 | 6.98 | 5 | 6 | 1.94 | 2.16 | 1.3 | 2.725 | 261.2 | 125.6 | 324.8 | 20 | 2890 | 4885 | 139 | 5.5 | 0.251 | 2 | 4.8 | 0.31 | 1.558 | 95.94 | 9.334 | 10280 | 1500
Tc | 43 | 3 |  |  | 3 | 2.735 | 2.735 | 4.388 | 1.35 | 1.83 | 0.72 | 0.645 | 1.47 | 1.36 | 1.35 | 0.86 | 2.65 | 7.305 | 15.309 | 29.64 | 0.551 | 7.051 | 6.086 | 0.239 | 6.85 | 10.359 | 1.934 | 2.028 |  | 52.254 | 0.184 | 0.27 | 43 | 7 |  | 2 | 0 | 5 | 0 | 3.6 | 7.23 | 5 | 7 | 2.18 | 1.9 | 1.36 | 2.97 |  |  |  |  | 2445 | 5150 | 51 | 22 | 0.063 | 0.5 |  |  | 1.43 | 97.907 | 8.434782609 | 11500
Ru | 44 | 3 |  |  | 3 | 2.7059 | 2.7059 | 4.2815 | 1.3 | 1.78 | 0.69 | 0.68 | 1.46 | 1.339 | 1.29 | 0.83 | 2.605 | 7.395 | 16.817 | 28.569 | 1.054 | 6.684 | 5.897 | 0.267 | 6.74 | 9.266 | 1.81 | 1.924 | 4.6 | 52.781 | 0.023 | 0.153 | 44 | 8 | 5.96 | 1 | 0 | 7 | 0 | 3.75 | 7.45 | 5 | 8 | 1.97 | 2.2 | 1.42 | 3.208 | 286 | 173 | 432 | 173 | 2583 | 4173 | 120 | 7.1 | 0.238 | 1.4 | 6.4 | 0.3 | 1.357 | 101.07 | 8.1706 | 12370 | 2160
Rh | 45 | 1 |  |  | 1 | 3.8034 | 3.8034 | 3.8034 | 1.35 | 1.73 | 0.75 | 0.665 | 1.42 | 1.345 | 1.24 | 0.78 | 2.52 | 7.486 | 18.138 | 31.169 | 1.141 | 5.792 | 5.141 | 0.226 | 5.75 | 7.357 | 1.612 | 1.716 | 4.8 | 56.792 | 0.155 | 0.241 | 45 | 9 | 6.16 | 1 | 0 | 8 | 0 | 3.9 | 7.64 | 5 | 9 | 1.99 | 2.28 | 1.45 | 2.704 | 276 | 147 | 379 | 150 | 2239 | 4000 | 150 | 4.3 | 0.24 | 2.3 | 8 | 0.26 | 1.367 | 102.905 | 8.2655 | 12450 | 1100
Pd | 46 | 1 |  |  | 1 | 3.8907 | 3.8907 | 3.8907 | 1.4 | 1.69 | 0.85 | 0.86 | 1.39 | 1.376 | 3.2 | 1.24 | 2.45 | 8.369 | 19.5 | 33.041 | 0.558 | 3.933 | 3.76 | 0.174 | 3.89 | 5.178 | 1.29 | 1.404 | 5.5 | 60.91 | 0.123 | 0.161 | 46 | 10 | 5.41 | 0 | 0 | 10 | 0 | 4.05 | 7.84 | 5 | 10 | 2.08 | 2.2 | 1.35 | 1.808 | 187 | 43.6 | 121 | 44 | 1825 | 3413 | 72 | 10.8 | 0.24 | 1 | 11.8 | 0.39 | 1.469 | 106.42 | 8.8514 | 12023 | 37.3
Ag | 47 | 1 |  |  | 1 | 4.0853 | 4.0853 | 4.0853 | 1.6 | 1.65 | 1.12 | 1.15 | 1.45 | 1.445 | 2.9 | 1.3 | 2.375 | 7.602 | 21.57 | 34.954 | 1.306 | 2.96 | 2.68 | 0.118 | 2.95 | 2.832 | 0.863 | 0.936 | 4 | 64.126 | 0.027 | 0.157 | 47 | 11 | 0.79 | 1 | 0 | 10 | 0 | 4.2 | 8.03 | 5 | 11 | 1.07 | 1.93 | 1.42 | 1.007 | 103.6 | 30.3 | 82.7 | 30 | 1234 | 2485 | 430 | 1.63 | 0.235 | 6.2 | 18.9 | 0.37 | 1.706 | 107.868 | 10.283 | 10490 | 24.5
Cd | 48 | 3 |  |  | 3 | 2.9794 | 2.9794 | 5.6186 | 1.55 | 1.61 | 0.93 | 0.95 | 1.44 | 1.568 | 2.4 | 1.39 | 2.215 | 9.024 | 16.962 | 37.606 |  | 1.165 | 1.04 | 0.066 | 1.16 | 0.915 | 0.593 | 0.426 | 4.1 | 63.593 | 0.204 | 0.242 | 48 | 12 | 2.06 | 2 | 0 | 10 | 0 | 4.35 | 8.19 | 5 | 12 | 1.4 | 1.69 | 1.46 | 0.467 | 51 | 24 | 62.6 | 19 | 594 | 1038 | 97 | 7 | 0.23 | 1.4 | 30.8 | 0.3 | 2.144 | 112.411 | 12.996 | 8650 | 203
In | 49 | 6 | 5 |  | 6 | 3.2523 | 3.2523 | 4.9461 | 1.55 | 1.56 | 0.76 | 0.8 | 1.42 | 1.663 | 2.3 | 1.49 | 2.05 | 5.806 | 18.938 | 28.132 | 0.301 | 2.53 | 2.411 | 0.034 | 2.52 | 2.722 | 0.624 | 0.478 | 3.8 | 52.877 | 0.075 | 0.102 | 49 | 3 | 3.7 | 2 | 1 | 0 | 0 | 5 | 8.47 | 5 | 3 | 1.63 | 1.78 | 1.49 | 0.411 |  | 3.68 | 10.6 |  | 430 | 2353 | 82 | 8 | 0.233 | 1.2 | 32.1 |  | 2.617 | 114.11 | 15.707 | 7310 | 8.83
Sn | 50 | 4 | 5 |  | 4 | 5.8318 | 5.8318 | 3.1819 | 1.45 | 1.45 | 0.65 | 0.69 | 1.39 | 1.623 | 2.3 | 1.41 | 1.88 | 7.369 | 14.685 | 30.607 | 1.116 | 3.142 | 3.08 | 0.073 | 3.14 | 4.009 | 0.645 | 0.52 | 4.4 | 52.661 | 0.144 | 0.297 | 50 | 4 | 5.64 | 2 | 2 | 0 | 0 | 5.65 | 9.1 | 5 | 4 | 1.88 | 1.96 | 1.72 | 1.11 | 58.2 | 18.4 | 49.9 | 18 | 505 | 2543 | 66.6 | 11.5 | 0.217 | 0.91 | 22 | 0.36 | 2.705 | 118.71 | 16.239 | 7310 | 51
Sb | 51 | 7 |  |  | 7 | 4.307 | 4.307 | 11.273 | 1.45 | 1.33 | 0.57 | 0.76 | 1.39 | 1.59 | 2.15 | 1.32 | 1.765 | 8.67 | 16.588 | 25.386 | 1.073 | 2.728 | 1.724 | 0.205 | 2.75 | 4.128 | 0.52 | 0.416 | 4.1 | 50.645 | 0.186 | 0.371 | 51 | 5 | 8.07 | 2 | 3 | 0 | 0 | 6.3 | 9.99 | 5 | 5 | 2.14 | 2.05 | 1.82 | 0.383 |  | 20.7 | 54.7 | 20 | 904 | 1908 | 24 | 40 | 0.207 |  | 11 |  | 2.997 | 121.76 | 18.181 | 6697 | 294
Te | 52 |  |  |  |  | 4.4572 | 4.4572 | 5.929 | 1.4 | 1.23 | 0.51 | 0.97 | 1.38 | 1.6 | 1.82 | 1.24 | 1.67 | 9.04 | 18.668 | 28.059 | 1.978 | 2.046 | 1.088 | 0.182 | 2.23 | 3.142 |  |  | 4.7 | 55.767 | 0.062 | 0.227 | 52 | 6 |  | 2 | 4 | 0 | 0 | 6.95 | 10.81 | 5 | 6 | 2.38 | 2.1 | 2.01 | 0.23 |  | 16.7 | 47.1 | 16 | 723 | 1263 | 3 |  | 0.201 | 0.001 |  |  | 3.394 | 127.76 | 20.449 | 6240 | 180
I | 53 |  |  |  |  | 7.1802 | 4.7102 | 9.8103 | 1.4 | 1.15 | 0.46 | 0.95 | 1.39 | 1.39 | 1.69 | 1.17 | 1.585 | 10.487 | 19.198 | 33.114 | 3.07 | 1.111 | 0.433 | 0.081 | 1.11 | 1.519 |  |  |  | 62.799 | 0.268 | 0.596 | 53 | 7 |  | 2 | 5 | 0 | 0 | 7.6 | 11.61 | 5 | 7 | 2.76 | 2.66 | 2.21 | 0.03 |  |  |  |  | 387 | 457.5 | 0.449 |  | 0.429 | 1e-14 |  |  | 4.263 | 126.904 | 25.689 | 4940
Xe | 54 |  |  |  |  | 6.2023 | 6.2023 | 6.2023 |  | 1.08 | 0.4 |  | 1.4 | 1.1 | 1.54 | 1.1 | 1.56 | 12.172 | 21.278 | 32.209 |  |  | 0.132 | 0.024 | 0.16 |  |  |  |  | 65.659 | 0.31 | 0.672 | 54 | 8 |  | 2 | 6 | 0 | 0 | 8.25 | 12.42 | 5 | 8 | 0.05 | 2.6 |  | 0.02 |  |  |  |  | 161 | 166.1 | 0.00569 |  | 0.15832 |  |  |  | 6.401 | 131.293 | 22300 | 5.9
Cs | 55 | 2 |  |  | 2 | 6.141 | 6.141 | 6.141 | 2.6 | 2.98 | 1.65 | 1.67 | 2.44 | 2.731 | 5.45 | 1.55 | 4.31 | 3.907 | 23.182 | 35.121 | 0.473 | 0.791 | 0.692 | 0.022 | 0.8 | 0.859 | 0.229 | 0.239 | 1.8 | 62.21 | 0.079 | 0.505 | 55 | 1 | 0.59 | 1 | 0 | 0 | 0 | 2.2 | 6.36 | 6 | 1 | 0.77 | 0.79 | 0.86 | 0.02 |  | 0.65 | 1.7 |  | 302 | 951.6 | 36 | 21 | 0.242 | 0.5 |  |  | 11.579 | 132.905 | 70.732 | 1879 | 0.14
Ba | 56 | 2 |  |  | 2 | 5.028 | 5.028 | 5.028 | 2.15 | 2.53 | 1.26 | 1.35 | 2.15 | 2.243 | 3.35 | 1.44 | 3.402 | 5.23 | 10.036 | 36.878 | 0.145 | 1.872 | 1.569 | 0.083 | 1.9 | 1.925 | 0.614 | 0.645 | 2.5 | 52.145 | 0.119 | 0.348 | 56 | 2 | 1.48 | 2 | 0 | 0 | 0 | 2.85 | 7.58 | 6 | 2 | 1.08 | 0.89 | 0.97 | 0.103 |  | 4.86 | 12.8 | 4.9 | 998 | 1910 | 18 | 34 | 0.205 | 0.29 | 20.6 |  | 6.299 | 137.327 | 39.125 | 3510
La | 57 | H | 1 | 2 | o | 3.772 | 3.772 | 12.144 | 1.95 | 2.47 | 1.06 | 1.032 | 2.07 | 1.877 | 2.42 | 1.34 | 3.08 | 5.596 | 11.097 | 19.25 | 0.499 | 4.482 | 4.182 | 0.066 | 4.47 | 4.927 | 1.196 | 1.248 | 3.5 | 35.943 | 0.132 | 0.141 | 57 | 3 | 2.61 | 2 | 0 | 1 | 0 | 2.85 | 9.31 | 6 | 3 | 1.35 | 1.1 | 1.08 | 0.243 |  | 14.9 | 37.9 | 14 | 1193 | 3730 | 13 | 61.5 | 0.195 | 0.16 | 12.1 | 0.28 | 3.741 | 138.906 | 22.601 | 6146 | 363
Ce | 58 | H | 2 |  | 1 | 3.62 | 3.62 | 5.99 | 1.85 | 2.47 | 1.05 | 1.1 | 2.04 | 1.715 | 2.4 | 1.23 | 4.5 | 5.489 | 10.889 | 20.176 | 0.52 | 4.399 | 4.139 | 0.057 | 4.32 | 5.934 | 1.186 | 1.248 | 2.9 | 36.554 | 0.134 | 0.141 | 58 | 3 | 3.96 | 2 | 0 | 1 | 1 | 2.85 | 10.8 | 6 | 3 | 1.1 | 1.12 | 1.06 | 0.239 |  | 13.5 | 33.5 | 14 | 1071 | 3699 | 11 | 74 | 0.192 | 0.14 | 6.3 | 0.24 | 3.478 | 140.116 | 20.947 | 6689 | 412
Pr | 59 | H | 2 |  | o | 3.6725 | 3.6725 | 11.8354 | 1.85 | 2.47 | 1.04 | 0.99 | 2.03 | 1.828 | 2.39 | 1.2 | 4.48 | 5.439 | 10.587 | 21.736 | 0.52 | 3.698 | 3.713 | 0.072 | 3.7 | 4.777 | 1.196 | 1.248 | 2.8 | 37.762 | 0.124 | 0.155 | 59 | 3 | 2.68 | 2 | 0 | 0 | 3 | 2.85 | 7.75 | 6 | 3 | 1.1 | 1.13 | 1.07 | 0.306 | 28.8 | 14.8 | 37.3 | 15 | 1204 | 3785 | 13 | 70 | 0.193 | 0.14 | 6.7 | 0.28 | 3.456 | 140.908 | 21.221 | 6640 | 481
Nd | 60 | H | 2 |  | o | 3.658 | 3.658 | 11.799 | 1.85 | 2.06 | 1.03 | 0.983 | 2.01 | 1.821 | 2.37 | 1.17 | 3.99 | 5.509 | 10.754 | 22.131 | 0.52 | 3.407 | 3.411 | 0.074 | 3.4 | 4.765 | 1.196 | 1.248 | 3.2 | 38.394 | 0.135 | 0.18 | 60 | 3 | 2.73 | 2 | 0 | 0 | 4 | 2.85 | 9.31 | 6 | 3 | 1.2 | 1.14 | 1.07 | 0.327 | 31.8 | 16.3 | 41.4 | 16 | 1294 | 3341 | 17 | 64.3 | 0.19 | 0.16 | 9.6 | 0.28 | 3.418 | 144.24 | 20.577 | 7010 | 265
Pm | 61 |  |  |  | o |  |  |  | 1.85 | 2.05 | 1.02 | 0.97 | 1.99 | 1.81 | 2.35 | 1.13 | 3.99 | 5.569 | 10.941 | 22.256 | 0.52 | 3.12 | 2.6 | 0.08 | 3 | 4.747 | 1.196 | 1.248 | 3.1 | 38.766 | 0.088 | 0.127 | 61 | 3 | 2.78 | 2 | 0 | 0 | 5 | 2.85 | 9.4 | 6 | 3 | 1.15 | 1.15 | 1.07 | 0.35 | 33 | 18 | 46 | 18 | 1441 | 3000 | 15 | 75 |  | 0.13 | 11 | 0.28 | 3.36 | 144.91 | 19.96145374 | 7264
Sm | 62 | R |  |  | o | 3.621 | 3.621 | 26.25 | 1.85 | 2.38 | 1.01 | 0.958 | 1.98 | 1.802 | 2.33 | 1.11 | 4.14 | 5.649 | 11.107 | 23.764 | 0.52 | 2.15 | 1.714 | 0.088 | 2.14 | 4.716 | 1.186 | 1.248 | 2.7 | 40.52 | 0.031 | 0.087 | 62 | 3 | 2.8 | 2 | 0 | 0 | 6 | 2.85 | 8.01 | 6 | 3 | 1.2 | 1.17 | 1.07 | 0.294 | 37.8 | 19.5 | 49.7 | 20 | 1345 | 2064 | 13 | 94 | 0.196 |  | 12.7 | 0.27 | 3.318 | 150.36 | 20.449 | 7353 | 441
Eu | 63 | 2 |  |  | 3 | 4.581 | 4.581 | 4.581 | 1.85 | 2.31 | 1.01 | 1.17 | 1.98 | 1.799 | 2.29 | 1.1 | 3.94 | 5.69 | 11.294 | 25.22 | 0.52 | 1.823 | 1.83 | 0.097 | 1.86 | 10.27 | 0.614 | 0.655 | 2.5 | 42.204 | 0.129 | 0.233 | 63 | 3 | 2.86 | 2 | 0 | 0 | 7 | 2.85 | 8.11 | 6 | 3 | 1.15 | 1.15 | 1.01 | 0.147 | 8.3 | 7.9 | 18.2 | 7.9 | 1095 | 1870 | 14 | 90 | 0.182 | 0.11 | 35 | 0.15 | 4.813 | 151.964 | 28.979 | 5244
Gd | 64 | 3 | 2 |  | 3 | 3.636 | 3.636 | 5.7826 | 1.8 | 2.33 | 1 | 0.938 | 1.96 | 1.802 | 2.22 | 1.09 | 3.91 | 6.161 | 12.334 | 20.79 | 0.52 | 4.134 | 3.13 | 0.104 | 4.14 | 14.083 | 1.196 | 1.248 | 3.1 | 39.285 | 0.127 | 0.144 | 64 | 3 | 2.91 | 2 | 0 | 1 | 7 | 2.85 | 8.22 | 6 | 3 | 1.1 | 1.2 | 1.11 | 0.383 | 37.9 | 21.8 | 54.8 | 22 | 1585 | 3539 | 11 | 131 | 0.24 | 0.077 | 9.4 | 0.26 | 3.31 | 157.25 | 19.903 | 7901
Tb | 65 | 3 |  |  | 3 | 3.601 | 3.601 | 5.6936 | 1.75 | 2.25 | 0.99 | 0.923 | 1.94 | 1.782 | 2.2 | 1.08 | 3.89 | 5.87 | 11.565 | 22.069 | 0.52 | 4.042 | 4.066 | 0.112 | 4.05 | 4.578 | 1.196 | 1.248 | 3.1 | 39.503 | 0.132 | 0.256 | 65 | 3 | 2.97 | 2 | 0 | 0 | 9 | 2.85 | 8.3 | 6 | 3 | 1.2 | 1.2 | 1.1 | 0.399 | 38.7 | 22.1 | 55.7 | 22 | 1633 | 3396 | 11 | 115 | 0.182 | 0.083 | 10.3 | 0.26 | 3.213 | 158.925 | 19.336 | 8219 | 677
Dy | 66 | 3 |  |  | 3 | 3.593 | 3.593 | 5.6537 | 1.75 | 2.28 | 0.98 | 1.7 | 1.92 | 1.773 | 2.18 | 1.07 | 3.67 | 5.951 | 11.71 | 23.192 | 0.52 | 3.02 | 3.047 | 0.115 | 3.04 | 4.6 | 1.196 | 1.248 | 3.1 | 40.853 | 0.133 | 0.266 | 66 | 3 | 3 | 2 | 0 | 0 | 10 | 2.85 | 8.34 | 6 | 3 | 1.15 | 1.22 | 1.1 | 0.384 | 40.5 | 24.7 | 61.4 | 25 | 1680 | 2835 | 11 | 92.6 | 0.167 | 0.11 | 10 | 0.25 | 3.152 | 162.5 | 19.004 | 8551 | 500
Ho | 67 | 3 |  |  | 3 | 3.5773 | 3.5773 | 5.6158 | 1.75 | 2.26 | 0.97 | 0.91 | 1.92 | 1.766 | 2.19 | 1.04 | 3.65 | 6.04 | 11.846 | 23.098 | 0.52 | 3.128 | 3.151 | 0.177 | 3.14 | 4.578 | 1.196 | 1.248 | 3.1 | 40.984 | 0.134 | 0.159 | 67 | 3 | 3.03 | 2 | 0 | 0 | 11 | 2.85 | 8.44 | 6 | 3 | 1.2 | 1.23 | 1.1 | 0.397 | 40 | 26.3 | 64.8 | 26 | 1743 | 2968 | 16 | 81.4 | 0.165 | 0.11 | 11.2 | 0.23 | 3.112 | 164.93 | 18.753 | 8795 | 746
Er | 68 | 3 |  |  | 3 | 3.5588 | 3.5588 | 5.5874 | 1.75 | 2.26 | 0.96 | 0.89 | 1.89 | 1.757 | 2.15 | 1.02 | 3.63 | 6.121 | 11.97 | 22.953 | 0.52 | 3.298 | 2.912 | 0.207 | 3.29 | 4.567 | 1.196 | 1.248 | 3.1 | 41.045 | 0.135 | 0.149 | 68 | 3 | 3.06 | 2 | 0 | 0 | 12 | 2.85 | 8.48 | 6 | 3 | 1.2 | 1.24 | 1.11 | 0.411 | 44.4 | 28.3 | 69.9 | 28 | 1795 | 3136 | 15 | 86 | 0.168 | 0.12 | 12.2 | 0.24 | 3.064 | 167.259 | 18.449 | 9066 | 814
Tm | 69 | 3 |  |  | 3 | 3.5375 | 3.5375 | 5.5546 | 1.75 | 2.22 | 0.95 | 1.3 | 1.9 | 1.746 | 2.03 | 1.01 | 3.6 | 6.202 | 12.095 | 23.972 | 0.52 | 2.415 | 2.569 | 0.175 | 2.42 | 4.478 | 1.186 | 1.986 | 3.1 | 42.269 | 0.143 | 0.283 | 69 | 3 | 3.12 | 2 | 0 | 0 | 13 | 2.85 | 8.58 | 6 | 3 | 1.2 | 1.25 | 1.11 | 0.4 | 44.5 | 30.5 | 74 | 31 | 1818 | 2220 | 17 | 67.6 | 0.16 | 0.14 | 13.3 | 0.21 | 3.01 | 168.934 | 18.126 | 9321 | 471
Yb | 70 | 1 | 2 |  | 1 | 5.4847 | 5.4847 | 5.4847 | 1.75 | 2.22 | 0.94 | 1.2 | 1.87 | 1.74 | 1.99 | 1 | 3.59 | 6.275 | 12.21 | 25.043 | 0.52 | 1.584 | 1.654 | 0.08 | 1.6 | 1.529 | 0.624 | 0.676 | 2.6 | 43.528 | 0.137 | 0.286 | 70 | 3 | 3.16 | 2 | 0 | 0 | 14 | 2.85 | 8.59 | 6 | 3 | 1.1 | 1.1 | 1.06 | 0.133 | 30.5 | 9.9 | 23.9 | 10 | 1097 | 1466 | 34.9 | 25 | 0.154 | 0.36 | 26.3 | 0.21 | 4.128 | 173.04 | 26.339 | 6570 | 343
Lu | 71 | 3 |  |  | 3 | 3.5031 | 3.5031 | 5.5509 | 1.75 | 2.17 | 0.93 | 0.861 | 1.87 | 1.734 | 1.94 | 0.99 | 3.37 | 5.444 | 13.946 | 21.362 | 0.52 | 4.447 | 4.451 | 0.229 | 4.43 | 4.52 | 1.227 | 1.3 | 3.1 | 40.752 | 0.104 | 0.155 | 71 | 3 | 3.23 | 2 | 0 | 1 | 14 | 3 | 8.8 | 6 | 3 | 1.2 | 1.27 | 1.14 | 0.411 | 47.6 | 27.2 | 68.6 | 27 | 1929 | 3668 | 16 | 58 | 0.154 | 0.18 | 10 | 0.26 | 2.95 | 174.967 | 17.779 | 9841 | 893
Hf | 72 | 3 | 2 |  | 3 | 3.1964 | 3.1964 | 5.0511 | 1.55 | 2.08 | 0.8 | 0.71 | 1.75 | 1.58 | 1.88 | 0.97 | 2.91 | 7.024 | 14.955 | 23.379 |  | 6.44 | 5.935 | 0.265 | 6.44 | 9.954 | 1.778 | 1.872 | 3.9 | 45.359 | 0.144 | 0.173 | 72 | 4 | 4.94 | 2 | 0 | 2 | 0 | 3.15 | 9.16 | 6 | 4 | 1.73 | 1.3 | 1.23 | 1.09 | 109 | 56 | 141 | 30 | 2495 | 5470 | 23 | 34 | 0.144 | 0.33 | 5.9 | 0.37 | 2.241 | 178.49 | 13.4102 | 13310 | 1700
Ta | 73 | 2 |  |  | 2 | 3.3013 | 3.3013 | 3.3013 | 1.45 | 2 | 0.77 | 0.72 | 1.7 | 1.467 | 1.7 | 0.95 | 2.79 | 7.918 | 16.255 | 22.079 | 0.322 | 8.133 | 7.885 | 0.374 | 8.1 | 11.856 | 2.257 | 2.34 | 4.1 | 46.252 | 0.176 | 0.182 | 73 | 5 | 7.04 | 2 | 0 | 3 | 0 | 3.3 | 9.53 | 6 | 5 | 1.94 | 1.5 | 1.33 | 2 | 196.3 | 69.2 | 185.7 | 67 | 3273 | 5698 | 57 | 13.5 | 0.14 | 0.77 | 6.3 | 0.34 | 1.801 | 180.948 | 10.8677 | 16650 | 800
W | 74 | 2 |  |  | 2 | 3.1652 | 3.1652 | 3.1652 | 1.35 | 1.93 | 0.75 | 0.66 | 1.62 | 1.408 | 1.5 | 0.92 | 2.735 | 8.008 | 17.763 | 24.086 | 0.817 | 8.834 | 8.572 | 0.364 | 8.9 | 12.96 | 2.423 | 2.6 | 4.5 | 49.858 | 0.181 | 0.221 | 74 | 6 | 8.7 | 2 | 0 | 4 | 0 | 4.35 | 9.85 | 6 | 6 | 1.79 | 2.36 | 1.4 | 3.232 | 311 | 160.6 | 411 | 161 | 3683 | 5930 | 174 | 5.4 | 0.132 | 2 | 4.5 | 0.28 | 1.586 | 183.84 | 9.5501 | 19250 | 2570
Re | 75 | 3 |  |  | 3 | 2.761 | 2.761 | 4.456 | 1.35 | 1.88 | 0.72 | 0.63 | 1.51 | 1.375 | 1.36 | 0.83 | 2.68 | 7.907 | 16.661 | 26.094 | 0.151 | 8.007 | 7.324 | 0.343 | 8.03 | 12.444 | 2.257 | 2.392 | 5 | 50.662 | 0.187 | 0.259 | 75 | 7 | 12.3 | 2 | 0 | 5 | 0 | 3.6 | 10.12 | 6 | 7 | 2.06 | 1.9 | 1.46 | 3.72 | 334 | 181 | 466 | 178 | 3453 | 5900 | 48 | 18 | 0.137 | 0.56 | 6.2 | 0.3 | 1.47 | 186.207 | 8.85856 | 21020 | 1320
Os | 76 | 3 |  |  | 3 | 2.7344 | 2.7344 | 4.3173 | 1.3 | 1.85 | 0.69 | 0.63 | 1.44 | 1.353 | 1.31 | 0.81 | 2.65 | 8.73 | 16.962 | 25.095 | 1.103 | 8.226 | 7.676 | 0.322 | 8.17 | 11.22 | 2.101 | 2.184 | 4.7 | 50.787 | 0.191 | 0.297 | 76 | 8 | 4.8 | 2 | 0 | 6 | 0 | 3.75 | 10.32 | 6 | 8 | 1.85 | 2.2 | 1.52 | 4.18 | 373 | 223 | 559 | 222 | 3318 | 5300 | 88 | 8.1 | 0.13 | 1.2 | 5.1 | 0.25 | 1.391 | 190.23 | 8.421 | 22590 | 3920
Ir | 77 | 1 |  |  | 1 | 3.839 | 3.839 | 3.839 | 1.35 | 1.8 | 0.81 | 0.68 | 1.41 | 1.357 | 1.24 | 0.79 | 2.628 | 9.131 | 17.066 | 27.102 | 1.57 | 6.919 | 6.366 | 0.27 | 6.94 | 8.864 | 1.851 | 1.976 | 5.3 | 53.3 | 0.196 | 0.335 | 77 | 9 | 5.89 | 2 | 0 | 7 | 0 | 3.9 | 10.57 | 6 | 9 | 1.87 | 2.2 | 1.55 | 3.55 | 371 | 209 | 528 | 210 | 2683 | 4403 | 150 | 4.7 | 0.131 | 2.1 | 6.4 | 0.26 | 1.414 | 192.217 | 8.5203 | 22560 | 1670
Pt | 78 | 1 |  |  | 1 | 3.9242 | 3.9242 | 3.9242 | 1.35 | 1.77 | 0.9 | 0.8 | 1.36 | 1.387 | 3.24 | 1.26 | 2.7 | 9.031 | 18.626 | 29.11 | 2.135 | 5.879 | 4.878 | 0.208 | 5.84 | 6.057 | 1.581 | 1.664 | 5.6 | 56.767 | 0.161 | 0.274 | 78 | 10 | 6.15 | 1 | 0 | 9 | 0 | 4.05 | 10.75 | 6 | 10 | 1.91 | 2.28 | 1.44 | 2.783 | 276 | 60.9 | 170 | 61 | 2045 | 4100 | 72 | 10.6 | 0.133 | 0.94 | 8.9 | 0.38 | 1.511 | 195.078 | 9.0948 | 21090 | 392
Au | 79 | 1 |  |  | 1 | 4.0782 | 4.0782 | 4.0782 | 1.35 | 1.74 | 1.11 | 1.37 | 1.36 | 1.442 | 2.92 | 1.3 | 2.66 | 9.257 | 20.519 | 30.108 | 2.317 | 3.807 | 3.568 | 0.13 | 3.81 | 3.274 | 1.03 | 1.04 | 5.1 | 59.884 | 0.163 | 0.305 | 79 | 11 | 0.73 | 1 | 0 | 10 | 0 | 4.2 | 10.94 | 6 | 11 | 1.19 | 2.54 | 1.42 | 1.732 | 171 | 26 | 78.5 | 27 | 1337 | 3080 | 320 | 2.2 | 0.1291 | 4.5 | 14.2 | 0.44 | 1.697 | 196.966 | 10.21 | 19300 | 2450
Hg | 80 | 5 | R |  | L | 3.005 | 3.005 | 3.005 | 1.5 | 1.71 | 0.97 | 1.2 | 1.32 | 1.573 | 2.39 | 1.4 | 2.41 | 10.473 | 18.814 | 34.32 |  | 0.638 | 0.615 | 0.024 | 0.67 | 0.304 | 0.489 | 0.416 | 4.5 | 63.606 | 0.205 | 0.453 | 80 | 12 | 1.82 | 2 | 0 | 10 | 0 | 4.35 | 11.15 | 6 | 12 | 1.49 | 2 | 1.44 | 0.382 |  |  |  |  | 234 | 629.73 | 8.3 | 96 | 0.1395 | 0.1 | 181 |  | 2.316 | 200.59 | 14.8213 | 13534
Tl | 81 | 3 | 2 |  | 3 | 3.4566 | 3.4566 | 5.5248 | 1.9 | 1.56 | 0.9 | 1.45 | 1.45 | 1.716 | 2.29 | 1.53 | 2.235 | 6.129 | 20.498 | 29.921 | 0.2 | 1.895 | 1.727 | 0.044 | 1.88 | 2.367 | 0.562 | 0.458 | 3.7 | 56.548 | 0.102 | 0.203 | 81 | 3 | 3.16 | 2 | 1 | 0 | 0 | 5 | 12.25 | 6 | 3 | 1.69 | 1.62 | 1.44 | 0.359 | 28.5 | 2.71 | 7.9 | 2.8 | 577 | 1730 | 46 | 15 | 0.129 | 0.67 | 29.9 | 0.45 | 2.841 | 204.383 | 17.2473 | 11850 | 26.4
Pb | 82 | 1 |  |  | 1 | 4.9508 | 4.9508 | 4.9508 | 1.8 | 1.54 | 0.83 | 1.19 | 1.46 | 1.75 | 2.32 | 1.43 | 2.09 | 7.441 | 15.08 | 32.042 | 0.365 | 2.028 | 1.849 | 0.05 | 2.03 | 3.715 | 0.593 | 0.499 | 4 | 54.564 | 0.142 | 0.357 | 82 | 4 | 4.77 | 2 | 2 | 0 | 0 | 5.65 | 12.29 | 6 | 4 | 1.92 | 2.33 | 1.55 | 0.43 | 45.8 | 5.59 | 16.1 | 5.6 | 601 | 2013 | 35 | 21 | 0.127 | 0.48 | 28.9 | 0.44 | 3.034 | 207.2 | 18.272 | 11340 | 38.3
Bi | 83 | 7 |  |  | 7 | 6.674 | 6.117 | 3.304 | 1.6 | 1.43 | 0.77 | 1.3 | 1.48 | 1.7 | 2.25 | 1.38 | 1.997 | 7.314 | 16.744 | 25.646 | 0.948 | 2.154 | 1.863 | 0.113 | 2.18 | 3.898 | 0.52 | 0.416 | 4.4 | 49.705 | 0.052 | 0.18 | 83 | 5 | 6.76 | 2 | 3 | 0 | 0 | 6.3 | 13.34 | 6 | 5 | 2.14 | 2.02 | 1.67 | 0.315 |  | 12.8 | 34 | 12 | 544 | 1883 | 8 | 130 | 0.122 |  | 13.4 | 0.33 | 3.538 | 208.98 | 21.368 | 9780 | 94.2
Po | 84 | C,R |  |  | o | 3.359 | 3.359 | 3.359 | 1.9 | 1.35 | 0.56 | 0.94 | 1.4 | 1.76 | 2.11 | 1.3 | 1.9 | 8.509 | 19.074 | 27.747 | 1.906 | 1.518 | 1.048 | 0.135 | 1.5 |  |  |  | 4.8 | 55.33 | 0.031 | 0.494 | 84 | 6 |  | 2 | 4 | 0 | 0 | 6.95 | 14.22 | 6 | 6 | 2.4 | 2 | 1.76 | 0.26 |  |  |  |  | 527 | 1235 | 20 | 40 |  | 0.23 |  |  | 3.743 | 208.98 | 22.72727273 | 9196
At | 85 | [8 empty] | 1.27 | 0.51 |  | 1.5 | 1.59 | 1.89 | 1.26 | 1.83 | 9.63 | 18.065 | 30.108 |  | 0.946 | 0.52 | 0.062 | 1 |  |  |  |  | 57.803 | 0.255 | 0.56 | 85 | 7 |  | 2 | 5 | 0 | 0 | 7.6 | 15.16 | 6 | 7 | 2.64 | 2.2 | 1.96 | 0.035 |  |  |  |  | 575 | 610 | 1.7 | [5 empty] | 5.75 | 210
Rn | 86 | [8 empty] | 1.2 | 0.5 |  | 1.5 | 1.4 | 1.59 | 1.23 | 1.88 | 10.785 | 20.072 | 30.108 |  |  | 0.188 | 0.031 | 0.2 |  |  |  |  | 60.965 | 0.065 | 0.293 | 86 | 8 |  | 2 | 6 | 0 | 0 | 8.25 | 16.08 | 6 | 8 | 0.05 |  |  | 0.022 |  |  |  |  | 202 | 211.4 | 0.00361 |  | 0.09365 |  |  |  | 8.25 | 222 | 22816.03289 | 9.73
Fr | 87 | [9 empty] | 1.74 |  | 2.6 | 2.8 | 6 | 1.61 | 4.37 | 3.9 | 22.079 | 32.115 |  | 0.757 | 0.572 | 0.021 | 0.75 |  |  |  | 1.8 | 58.094 | 0.076 | 0.093 | 87 | 1 |  | 1 | 0 | 0 | 0 | 2.2 | 8 | 7 | 1 | 0.7 | 0.7 | 0.86 | 0.02 |  |  |  |  | 300 | 950 | 15 | [5 empty] | 13 | 223
Ra | 88 |  |  |  |  | 5.148 | 5.148 | 5.148 | 2.15 |  | 1.34 |  | 2.21 | 2.26 | 3.45 | 1.48 | 3.53 | 5.295 | 10.14 | 34.122 |  | 1.654 | 1.422 | 0.083 | 1.66 |  |  |  | 3.2 | 49.557 | 0.02 | 0.124 | 88 | 2 |  | 2 | 0 | 0 | 0 | 1.65 | 9 | 7 | 2 | 0.9 | 0.9 | 0.97 | 0.132 |  |  |  |  | 973 | 1413 | 19 | 100 | 0.092 | 0.1 |  |  | 6.822 | 226.025 | 45.2 | 5000
Ac | 89 |  |  |  |  | 5.67 | 5.67 | 5.67 | 1.95 |  | 1.14 |  | 2.15 | 1.878 | 2.63 | 1.16 | 3.12 | 4.936 | 11.076 | 16.994 |  | 4.222 | 3.047 | 0.146 | 4.25 | 4.106 |  |  | 2.7 | 33.005 | 0.127 | 0.138 | 89 | 3 |  | 2 | 0 | 1 | 0 | 1.8 | 9 | 7 | 3 | 1.1 | 1.1 | 1 | 0.25 |  |  |  |  | 1323 | 3470 | 12 |  | 0.12 |  |  |  | 4.557 | 227.028 | 22.54220457 | 10070
Th | 90 |  |  |  |  | 5.0842 | 5.0842 | 5.0842 | 1.8 |  | 1.11 |  | 2.06 | 1.798 | 2.24 | 1.1 | 4.98 | 5.639 | 11.939 | 18.72 |  | 6.222 | 5.342 | 0.166 | 6.2 | 7.411 | 1.591 | 1.664 | 3.3 | 36.298 | 0.142 | 0.173 | 90 | 3 |  | 2 | 0 | 2 | 0 | 1.95 | 9 | 7 | 3 | 1.3 | 1.3 | 1.11 | 0.543 | 54 | 30.8 | 78.3 | 31 | 2020 | 5060 | 54 | 15 | 0.118 | 0.67 | 11 | 0.27 | 3.295 | 232.038 | 19.7917 | 11724 | 400
Pa | 91 |  |  |  |  | 3.925 | 3.925 | 3.238 | 1.8 |  | 1.08 |  | 2 | 1.63 | 1.89 | 1.06 | 4.96 | 5.353 | 11.502 | 17.815 |  | 6.313 | 5.002 | 0.156 | 6.7 | 9.517 |  |  |  | 34.67 | 0.036 | 0.13 | 91 | 3 |  | 2 | 0 | 1 | 2 | 1.8 | 9 | 7 | 3 | 1.5 | 1.5 | 1.14 | 0.76 |  |  |  |  | 2113 | 4300 | 47 | 18 | 0.0991 | 0.56 |  |  | 2.503 | 231.036 | 15.0316 | 15370
U | 92 |  |  |  |  | 2.8537 | 5.8695 | 4.9548 | 1.75 |  | 1.05 |  | 1.96 | 1.56 | 1.74 | 1.01 | 4.72 | 5.433 | 11.669 | 18.148 |  | 5.57 | 4.338 | 0.146 | 5.55 | 11.294 | 1.56 | 1.612 | 3.3 | 35.25 | 0.131 | 0.143 | 92 | 3 |  | 2 | 0 | 1 | 3 | 1.8 | 9 | 7 | 3 | 1.7 | 1.38 | 1.22 | 0.987 | 97.7 | 73.1 | 175.8 | 111 | 1406 | 4018 | 27.6 | 28 | 0.116 | 0.36 | 13.9 | 0.23 | 2.073 | 238.029 | 12.495 | 19050 | 2400
Np | 93 |  |  |  |  | 6.663 | 4.723 | 4.887 | 1.75 |  | 1.04 |  | 1.9 | 1.555 | 1.63 | 1 | 4.93 | 5.512 | 11.846 | 18.429 |  | 4.753 | 3.501 | 0.104 | 4.2 | 12.896 |  |  |  | 35.786 |  |  |  | 3 |  | 2 | 0 | 1 | 4 | 1.8 | 9 | 7 | 3 | 1.3 | 1.36 | 1.22 | 0.68 |  |  |  |  | 913 | 4175 | 6 | 120 |  | 0.083 |  |  | 1.922 | 237.048 | 11.58924205 | 20450
Pu | 94 |  |  |  |  | 6.183 | 4.822 | 10.963 | 1.75 |  | 1.03 |  | 1.87 | 1.58 | 1.6 | 1 | 4.91 | 5.13 | 11.232 | 20.769 |  | 3.619 | 3.572 |  | 3.6 | 14.321 | 1.529 | 1.602 |  | 37.131 |  |  |  | 3 |  | 2 | 0 | 0 | 6 | 1.65 | 9 | 7 | 3 | 1.3 | 1.28 | 1.22 | 0.54 |  | 34.5 | 87.5 | 43 | 914 | 3505 | 6 | 150 |  | 0.067 |  | 0.21 | 2 | 244 | 12.3132822 | 19816
Am | 95 |  |  |  |  | 3.4681 | 3.4681 | 11.241 | 1.75 |  | 1.02 |  | 1.8 | 1.81 | 1.62 | 1 | 4.89 | 5.674 | 12.189 | 18.886 |  | 2.766 | 2.48 |  | 2.73 |  |  |  |  | 36.749 |  |  |  | 3 |  | 2 | 0 | 0 | 7 | 4.65 | 9 | 7 | 3 | 1.3 | 1.3 | 1.2 | [5 empty] | 1267 | 2880 | 10 | [5 empty] | 2.927 | 243 | 17.77615216 | 13670
Cm | 96 |  |  |  |  | 3.496 | 3.496 | 11.331 |  |  | 1.01 |  | 1.69 | 1.81 | 1.9 | 0.96 | 4.87 | 5.687 | 12.407 | 19.022 |  | 3.973 | 3.741 |  | 3.86 |  |  |  |  | 37.116 |  |  |  | 3 |  | 3 | 0 | 0 | 7 | 1.8 | 9 | 7 | 3 | 1.3 | 1.3 | 1.2 | [5 empty] | 600 | 1440 | 10 | [5 empty] | 2.998 | 247 | 18.28275352 | 13510
Bk | 97 |  |  |  |  | 3.416 | 3.416 | 11.069 |  |  | 1 |  |  | 1.81 | 1.69 | 1.04 | 5 | 5.512 | 12.615 | 19.334 |  | 3.026 | 3.744 |  | 3.9 |  |  |  |  | 37.461 |  |  |  | 3 |  | 2 | 0 | 0 | 9 | 1.65 | 9 | 7 | 3 | 1.3 | 1.3 | 1.2 | [5 empty] | 1323 | 3000 | 10 | [5 empty] | 2.818 | 247 | 16.71177267 | 14780
Cf | 98 |  |  |  |  | 3.38 | 3.38 | 11.025 |  |  | 0.99 |  |  | 1.81 | 1.74 | 1.03 | 5.02 | 5.428 | 11.866 | 22.391 |  | 1.82 | 3.744 |  | 3.9 |  |  |  |  | 39.685 |  |  |  | 3 |  | 2 | 0 | 0 | 10 | 1.65 | 9 | 7 | 3 | 1.3 | 1.3 | 1.2 | [5 empty] | 1173 | 2800 | 10 | [5 empty] | 2.727 | 251 | 16.62251656 | 15100
Es | 99 | [9 empty] | 0.98 |  |  | 1.81 | 1.68 | 1.02 | 5.04 | 5.498 | 12.022 | 23.431 |  | 1.56 | 3.744 |  | 3.9 |  |  |  |  | 40.952 |  |  |  | 3 |  | 2 | 0 | 0 | 11 | 1.65 | 9 | 7 | 3 | 1.3 | 1.3 | 1.2 | [5 empty] | 1133 | 2750 | 10 | [5 empty] | 2.8 | 252
Fm | 100 | [9 empty] | 0.97 |  |  | 1.81 | 1.7 | 1.02 | 5.06 | 5.57 | 12.178 | 24.44 |  | 1.466 | 3.744 |  | 3.9 |  |  |  |  | 42.189 |  |  |  | 3 |  | 2 | 0 | 0 | 12 | 1.65 | 9 | 7 | 3 | 1.3 | 1.3 | 1.2 | [5 empty] | 1800 | 3800 | 10 | [5 empty] | 2.8 | 257