## element_table
number | 2 | 3 | 4 | 5 | 6 | 7 | 8 | 9 | 10 | 11 | 12 | 13 | 14 | 15 | 16 | 18 | 17 | 19 | 20 | 21 | 22 | 23 | 24 | 25 | 26 | 27 | 28 | 29 | 30 | 31 | 32 | 33 | 34 | 35 | 36 | 37 | 38 | 39 | 40 | 41 | 42 | 43 | 44 | 45 | 46 | 47 | 48 | 49 | 50 | 51 | 52 | 53 | 54 | 55 | 56 | 57 | 58 | 59 | 60 | 61 | 62 | 63 | 64 | 65 | 66 | 67 | 68 | 69 | 70 | 71 | 72 | 73 | 74
class | 名称 | 名称 | 名称 | 结构 | 结构 | 结构 | 结构 | 长度 | 长度 | 长度 | 半径 | 半径 | 半径 | 半径 | 半径 | 半径 | 半径 | 半径 | 半径 | 半径 | 半径 | 能量 | 能量 | 能量 | 能量 | 能量 | 能量 | 能量 | 能量 | 能量 | 能量 | 能量 | 能量 | 能量 | 能量 | 能量 | 能量 | 数量 | 数量 | 数量 | 数量 | 数量 | 数量 | 数量 | 数量 | 数量 | 数量 | 数量 | 电负性 | 电负性 | 电负性 | 模量 | 模量 | 模量 | 模量 | 模量 | 模量 | 模量 | 模量 | 热电 | 热电 | 热电 | 热电 | 热电 | 热电 | 温度 | 温度 | 其他 | 其他 | 其他 | 其他 | 其他 | 其他
feature | 元素序号元素名称 | 元素序号 | 元素名称 | 0k稳定结构 | 升温结构2 | 升温结构3 | 室温稳定结构 | a晶格常数（LatticeConstants） | b晶格常数（LatticeConstants） | c晶格常数（LatticeConstants） | 原子半径2(配位数12） | 原子半径3(配位数12） | pauling离子半径 | Shannon离子半径(最高价)，原子实半径 | 共价半径 | 共价半径2 | 共价半径3 | 金属半径 | 价电子距离 | 核电子距离 | Zunger赝势半径 | 第一电离能 | 第二电离能 | 第三电离能 | 电子亲和能 | 原子化焓 | 蒸发焓 | 熔化焓 | 熔化焓2 | 结合能 | 总能 | Miedema表面焓 | 空位焓 | 功函数 | 累计电离能 | 最低能量轨道能量 | 次低能量轨道能量 | 价电子数e/a | VEC | 价电子/原子实半径 | 价电子轨道s | 价电子轨道p | 价电子轨道d | 价电子轨道f | 有效核电荷数Slater | 有效核电荷数(Clementi) | 周期 | 族号 | 电负性(Martynov&Batsanov) | 电负性(Pauling) | 电负性(Alfred-Rochow) | 压缩模量 | 体积模量 | 体积模量2 | 刚度模量 | 刚度模量2 | 杨氏模量 | 杨氏模量2 | 剪切模量 | 热导率 | 电阻率 | 电阻率2 | 比热 | 电导率 | 热膨胀系数 | 熔点 | 沸点 | 泊松比 | 原子体积 | 相对原子质量 | 摩尔体积 | 密度 | 布氏硬度
defination | 元素序号 元素名称 | 元素序号 | 元素名称 | 0K下稳定结构 | 温度从低到高结构转变 | 温度从低到高结构转变 | 300K结构 | 晶胞长宽高 | 晶胞长宽高 | 晶胞长宽高 | These values derived by J.C. Slater are an empirical set of atomic radii derived by the careful comparison of bond lengths in over 1200 bond types in ionic, metallic, and covalent crystals and molecules |  | pauling半径 | Shannon半径6配位 | 两原子之间以共价键结合时，两核间距离的一半。实际上核间距离即是共价键的键长。 |  |  | 在金属晶格中，相邻金属原子核间距离的一半称为原子的金属半径r=1/2L | S5 distance valence electron (Schubert) | S6 distance core electron (Schubert) |  | 处于基态的气态原子失去一个电子生成+1价的气态阳离子所需要的能量称为第一电离能(I1) |  |  | 原子的电子亲和能的标准定义是指在0.0K下的气相中,原子和电子反应生成负离子时所释放的能量。(Electron Affinities of Atoms) | 金属单质变成气态原子时的焓变 |  |  |  | 两个或几个自由状态的粒子结合在一起时释放的能量 |  | ？ |  | 把一个电子从固体内部刚刚移到此物体表面所需的最少的能量 |  | 轨道能量 | 轨道能量 | 平均电子数 | 平均价电子数 | [5 empty] | 在原子轨道中运动的电子不仅受到核电荷的吸引作用还受到其他电子的排斥作用电子之间的排斥作用将减弱原子核对电子的吸引作用因此我们称吸引电子的净正电荷为有效核电荷。 |  |  |  |  | L.C.鲍林提出的标度。根据热化学数据和分子的键能，指定氟的电负性为4.0，锂的电负性1.0，计算其他元素的相对电负性。 | [20 empty] | Molar Volume
name | name and number | element number | element name | structure of 0k | structure 2 | structure 3 | structure of room temperature | lattice constants a | lattice constants b | lattice constants c | radii atomic(empirical) | radii atomic(clementi) | radii ionic(pauling) | radii ionic(shannon) | radii covalent | radii covalent 2 | radii covalent 3 | radii metal(waber) | distance valence electron(schubert) | distance core electron(schubert) | radii pseudo-potential(zunger) | energy ionization first | energy ionization second | energy ionization third | electronic affinity | enthalpy atomization | enthalpy vaporization | latent heat of fusion | latent heat of fusion 2 | energy cohesive brewer | total energy | enthalpy surface miedema | enthalpy vacancies miedema | work function | accumulate energy ionization | lowest energy of the atomic orbitals | 2nd lowest energy of the atomic orbitals | electron number | valence electron number | valence electron number/radii | s | p | d | f | charge nuclear effective(slater) | charge nuclear effective(clementi) | periodic number | group number | electronegativity(martynov&batsanov) | electronegativity(pauling) | electronegativity(alfred-rochow) | modulus compression | modulus bulk | modulus bulk 2 | modulus rigidity | modulus rigidity 2 | modulus young | modulus young 2 | modulus shear | thermal conductivity | electrical resistivity | electrical resistivity 2 | specific heat | electrical conductivity | thermal expansion | temperature melting | temperature boiling | poisson ratio | volume atomic(villars,daams) | atomic weight(villars,daams) | molar volume | density | brinell hardness
unit | / | / | / | / | / | / | / | 100pm | 100pm | 100pm | 100pm | 100pm | 100pm | 100pm | 100pm | 100pm | 100pm | 100pm | 100pm | 100pm | 100pm | eV | eV | eV | eV | eV | eV | eV | eV | eV | eV | eV | eV | eV | eV | eV | eV | 1 | 1 | 1 | 1 | 1 | 1 | 1 | 1 | 1 | 1 | 1 | 1 | 1 | 1 | GPa | GPa | Gpa | GPa | Gpa | GPa | Gpa | GPa | W(m*K)-1 | 10^-8Ωm | 10^-8Ωm | kJ*(kgK)-1 | 10^7S*m-1 | 10^-6K-1 | K | K | 1 | 10^-2nm3 | 1 | cm3*mol-1 | 10^7g*cm-3 | M*N*m-2
abbrTex | / | / | / | $S_1$ | $S_2$ | $S_3$ | $S_t$ | $a$ | $b$ | $c$ | $r_{ae}$ | $r_{ac}$ | $r_{ip}$ | $r_{is}$ | $r_{c1}$ | $r_{c2}$ | $r_{c3}$ | $r_m$ | $d_{ve}$ | $d_{ce}$ | $r_{pp}$ | $IE_1$ | $IE_2$ | $IE_3$ | $EA$ | $H_a$ | $H_v$ | $H_f$ | $H_{f2}$ | $E_{coh}$ | $E_{tot}$ | $E_s$ | $E_v$ | $W_f$ | $IE_{3s}$ | $E_{low}$ | $E_{low2}$ | $e$ | $VEC$ | $VEC_{pr}$ | $s$ | $p$ | $d$ | $f$ | $N_{cs}$ | $N_{cc}$ | $N_p$ | $N_g$ | $\chi_m$ | $\chi_p$ | $\chi_a$ | $E_p$ | $E_b$ | $E_{b2}$ | $E_{ri}$ | $E_{ri2}$ | $Y$ | $Y_2$ | $G_s$ | $T_c$ | $E_r$ | $E_{r2}$ | $H_s$ | $E_c$ | $T_e$ | $T_m$ | $T_b$ | $\mu$ | $V_a$ | $m$ | $V_{mol}$ | $\rho_a$ | $H_b$
abbr | / | / | / | S1 | S2 | S3 | St | a | b | c | rae | rac | rip | ris | rc1 | rc3 | rc2 | rm | dve | dce | rpp | IE1 | IE2 | IE3 | EA | Ha | Hv | Hf | Hf2 | Ecoh | Etot | Es | Em | Wf | IE3s | Elow | Elow2 | e | VEC | VECpr | s | p | d | f | Ncs | Ncc | Np | Ng | Xm | Xp | Xa | Ep | Eb | Eb2 | Eri | Eri2 | Y | Y2 | Gs | Tc | Er | Er2 | Hs | Ec | Te | Tm | Tb | mu | Va | m | Vmol | rho_a | Hb
temperature | / | / | / | 0k | ? | ? | 300K | 300K | 300K | 300K | ? | ? | ? | ? | ? | ? | ? | ? | ? | ? | ? | ? | ? | ? | 0k | ？ | ？ | 室温 | ？ | 0k | 0k | ？ | ？ | ？ | ? | 0k | 0k | ？ | ？ | ？ | ？ | ？ | ？ | ？ | ？ | ？ | ？ | ？ | ？ | ？ | ？ | 室温 | 室温 | 室温 | 室温 | 室温 | 室温 | 室温 | 室温 | 室温 | 室温 | 室温 | 室温 | 室温 | 室温 | ? | ? | 室温 | 室温 | 室温 | 室温 | 室温 | 室温
from | / | / | / | / | / | / | / | 1 | 1 | 1 | 2 | 1,2 | 5 | 3 | 1,2 | 5 | 2 | 2,5 | 5 | 5 | 5 | 1,2,5 | 1,2,5 | 1,2,5 | 1,2,5 | 1,5 | 1,2,5 | 1,2, | 5 | 5 | 5 | 5 | 5 | 5 | 1,2,5 | 5 | 5 | 5 | 5 | 6 | 10 | 10 | 10 | 10 | 5 | 5 | 5 | 5 | 5 | 1,2,5 | 2 | 5 | 5 | 2 | 5 | 2 | 5 | 2 | 1 | 1,2 | 2 | 1 | 1 | 1 | 1 | 4,5 | 4,5 | 1,2 | 5 | 1,2,5 | 1,2,5 | 1 | 2
H | 1H | 1 | H |  |  |  |  | 4.7 | 4.7 | 3.4 | 0.25 | 0.53 |  |  | 0.31 | 0.3 | 0.37 | 0.78 | 1.86 | 1.86 | 1.25 | 13.645 |  |  | 0.757 | 2.267 | 0.005 | 0.006 | 0.001 | 2.3 | 1.121 |  |  |  | 13.645 | 0.233 |  | 1 | 1 |  | 1 | 0 | 0 | 0 | 1 | 1 | 1 | 1 | 2.1 | 2.2 | 2.2 | 0.002 | [7 empty] | 0.1805 |  |  | 14.3 |  |  | 14 | 20.28 |  | 1.902 | 1.00794 | 11210
He | 2He | 2 | He |  |  |  |  | 4.242 | 4.242 | 4.242 |  | 0.31 | 0.04 |  | 0.28 | 0.1 | 0.32 | 0.8 | 1.76 | 1.76 | 0.2 | 24.672 | 54.6 |  |  |  | 0.001 | 0 | 0 | 0.01 |  |  |  |  | 79.272 | 0.57 |  | 2 | 2 |  | 2 | 0 | 0 | 0 | 1.7 | 1.69 | 1 | 8 | 0.05 | 0.05 | 0.05 | [8 empty] | 0.1513 |  |  | 5.1931 |  |  | 1 | 4.22 |  | 1.906 | 4.0026 | 22424
Li | 3Li | 3 | Li | 2 |  |  | 2 | 3.51 | 3.51 | 3.51 | 1.45 | 1.67 | 0.6 | 0.76 | 1.28 | 1.23 | 1.34 | 1.562 | 3.06 | 1.75 | 1.61 | 5.41 | 75.899 | 122.876 | 0.62 | 1.658 | 1.536 | 0.031 | 0.03 | 1.63 | 1.908 | 0.416 | 0.416 | 2.4 | 204.185 | 0.012 | 0.194 | 3 | 1 | 1.67 | 1 | 0 | 0 | 0 | 1.3 | 1.28 | 2 | 1 | 0.9 | 0.98 | 0.97 | 0.116 |  | 11 | 4.24 | 4.2 | 4.9 | 4.9 | 4.2 | 85 | 9.5 | 9.4 | 3.57 | 1.1 | 46 | 453 | 1620 |  | 2.162 | 6.941 | 12.97 | 1.1
Be | 4Be | 4 | Be | 3 | 2 |  | 3 | 2.2858 | 2.2858 | 3.5843 | 1.05 | 1.12 | 0.3 | 0.45 | 0.96 | 0.89 | 0.9 | 1.128 | 1.8 | 1.33 | 1.08 | 9.354 | 18.273 | 154.419 |  | 3.373 | 3.212 | 0.083 | 0.156 | 3.32 | 3.743 | 1.134 | 0.936 | 3.9 | 182.046 | 0.206 | 0.394 | 4 | 2 | 6.45 | 2 | 0 | 0 | 0 | 1.95 | 1.91 | 2 | 2 | 1.45 | 1.57 | 1.47 | 1.003 | 110 | 130 | 156 | 132 | 318 | 287 | 132 | 190 | 3.8 | 4 | 1.82 | 2.5 | 11.3 | 1550 | 3243 | 0.032 | 0.811 | 9.01218 | 4.8767 | 2.5 | 600
B | 5B | 5 | B |  |  |  |  | 5.06 | 5.06 | 5.06 | 0.85 | 0.87 | 0.2 | 0.27 | 0.85 | 0.88 | 0.82 | 0.98 | 1.51 | 1.16 | 0.795 | 8.326 | 25.241 | 38.064 | 0.278 | 5.852 | 5.247 | 0.52 | 0.245 | 5.77 | 6.678 | 1.248 | 0.988 | 4.5 | 71.631 | 0.137 | 0.345 | 5 | 3 |  | 2 | 1 | 0 | 0 | 2.6 | 2.42 | 2 | 3 | 1.9 | 2.04 | 2.01 | 1.78 |  | 320 | [5 empty] | 27 |  | 1000000000000 | 1.03 | 1e-11 | 6 | 2573 | 3931 |  | 0.789 | 10.811 | 4.3943 | 1e-11
C | 6C | 6 | C |  |  |  |  | 2.464 | 2.464 | 6.711 | 0.7 | 0.67 | 0.15 | 0.16 | 0.76 | 0.77 | 0.77 | 0.916 | 1.41 | 1 | 0.64 | 11.299 | 24.471 | 48.048 | 1.601 | 7.454 | 7.393 | 1.092 | 0.728 | 7.37 | 9.224 |  |  | 4.7 | 83.818 | 0.199 | 0.501 | 6 | 4 |  | 2 | 2 | 0 | 0 | 3.25 | 3.14 | 2 | 4 | 2.37 | 2.55 | 2.5 | 5.45 |  | 33 | [5 empty] | 140 |  | 1000 | 0.71 | 0.01 | 7.1 | 3820 | 5100 |  | 0.882 | 12.0107 | 5.3146 | 0.01
N | 7N | 7 | N |  |  |  |  | 3.861 | 3.861 | 6.265 | 0.65 | 0.56 | 0.12 | 0.16 | 0.71 | 0.7 | 0.75 | 0.88 | 1.33 | 1.03 | 0.54 | 14.584 | 29.702 | 47.611 | 0.073 | 4.916 | 0.058 | 0.004 | 0.007 | 4.92 | 4.634 |  |  |  | 91.898 | 0.267 | 0.678 | 7 | 5 |  | 2 | 3 | 0 | 0 | 3.9 | 3.83 | 2 | 5 | 2.85 | 3.04 | 3.07 | 0.012 | [7 empty] | 0.02583 |  |  | 1.04 |  |  | 63 | 77.4 |  | 1.289 | 14.0067 | 11197
O | 8O | 8 | O |  |  |  |  | 5.403 | 3.429 | 5.086 | 0.6 | 0.48 | 0.1 | 0.1 | 0.66 | 0.66 | 0.73 | 0.89 | 1.2 | 0.85 | 0.465 | 13.665 | 35.235 | 55.12 | 1.466 | 2.592 | 0.071 | 0.002 | 0.005 | 2.6 | 4.935 |  |  |  | 104.02 | 0.338 | 0.871 | 8 | 6 |  | 2 | 4 | 0 | 0 | 4.55 | 4.45 | 2 | 6 | 3.32 | 3.44 | 3.5 | 0.011 | [7 empty] | 0.02658 |  |  | 0.919 |  |  | 55 | 90.19 |  | 1.736 | 15.9994 | 11196
F | 9F | 9 | F |  |  |  |  | 5.5 | 3.28 | 7.28 | 0.5 | 0.42 | 0.09 | 0.8 | 0.57 | 0.58 | 0.71 | 0.75 | 1.16 | 0.83 | 0.405 | 17.482 | 35.09 | 62.92 | 3.411 | 0.822 | 0.034 | 0.003 | 0.005 | 0.84 | 1.151 |  |  |  | 115.492 | 0.151 | 0.416 | 9 | 7 |  | 2 | 5 | 0 | 0 | 5.2 | 5.1 | 2 | 7 | 3.78 | 3.98 | 4.1 | 0.011 | [7 empty] | 0.0277 |  |  | 0.824 |  |  | 54 | 85.01 |  | 1.855 | 18.9994 | 11202
Ne | 10Ne | 10 | Ne |  |  |  |  | 4.429 | 4.429 | 4.429 |  | 0.38 | 0.06 |  | 0.58 | 0.2 |  | 0.7 | 1.1 | 0.79 | 0.36 | 21.638 | 41.101 | 63.669 |  |  | 0.018 | 0.004 | 0.003 | 0.02 |  |  |  |  | 126.408 | 0.498 | 1.323 | 10 | 8 |  | 2 | 6 | 0 | 0 | 5.85 | 5.76 | 2 | 8 | 0.05 | 0.05 |  | 0.01 | [7 empty] | 0.0491 |  |  | 1.03 |  |  | 25 | 27.1 |  | 2.221 | 20.1797 | 22420
Na | 11Na | 11 | Na | 2 |  |  | 2 | 4.2906 | 4.2906 | 4.2906 | 1.8 | 1.9 | 0.96 | 1.02 | 1.66 | 1.54 | 1.54 | 1.911 | 3.73 | 1.07 | 2.65 | 5.156 | 47.445 | 71.885 | 0.549 | 1.116 | 1.032 | 0.027 | 0.027 | 1.11 | 1.313 | 0.312 | 0.333 | 2.4 | 124.486 | 0.103 | 0.125 | 11 | 1 | 1.05 | 1 | 0 | 0 | 0 | 2.2 | 2.51 | 3 | 1 | 0.89 | 0.93 | 1.01 | 0.068 |  | 6.3 | 0.53 | 3.3 | 6.8 | 10 | 3.3 | 140 | 4.9 | 4.7 | 1.23 | 2.1 | 70 | 371 | 1156.1 |  | 3.926 | 22.9897 | 23.75 | 2.1 | 0.69
Mg | 12Mg | 12 | Mg | 3 |  |  | 3 | 3.2094 | 3.2094 | 5.2108 | 1.5 | 1.45 | 0.63 | 0.72 | 1.41 | 1.36 | 1.3 | 1.602 | 2.3 | 1.09 | 2.03 | 7.672 | 15.09 | 80.423 |  | 1.536 | 1.327 | 0.09 | 0.093 | 1.51 | 1.594 | 0.645 | 0.52 | 3.7 | 103.186 | 0.175 | 1.719 | 12 | 2 | 3.08 | 2 | 0 | 0 | 0 | 2.85 | 3.31 | 3 | 2 | 1.31 | 1.31 | 1.23 | 0.354 | 35.6 | 45 | 17.3 | 17 | 44.7 | 45 | 17 | 160 | 4.4 | 4.4 | 1.02 | 2.3 | 24.8 | 922 | 1363 | 0.29 | 2.324 | 24.305 | 13.984 | 2.3 | 260
Al | 13Al | 13 | Al | 1 |  |  | 1 | 4.0495 | 4.0495 | 4.0495 | 1.25 | 1.18 | 0.5 | 0.535 | 1.21 | 1.25 | 1.18 | 1.432 | 2.01 | 1.25 | 1.675 | 6.007 | 18.897 | 28.548 | 0.442 | 3.395 | 3.024 | 0.111 | 0.109 | 3.39 | 3.748 | 0.79 | 0.655 | 4.3 | 53.452 | 0.103 | 0.287 | 13 | 3 | 6 | 2 | 1 | 0 | 0 | 3.5 | 4.07 | 3 | 3 | 1.64 | 1.61 | 1.47 | 0.722 | 75.2 | 76 | 26.2 | 26 | 70.6 | 70 | 26 | 235 | 2.7 | 2.6 | 0.904 | 3.8 | 23.1 | 933 | 2740 | 0.35 | 1.66 | 26.9815 | 9.99 | 3.8 | 245
Si | 14Si | 14 | Si |  |  |  |  | 5.4309 | 5.4309 | 5.4309 | 1.1 | 1.11 | 0.42 | 0.4 | 1.11 | 1.17 | 1.11 | 1.319 | 1.91 | 1.18 | 1.42 | 8.18 | 16.401 | 33.613 | 1.389 | 4.738 | 3.986 | 0.522 | 0.526 | 4.63 | 5.425 | 0.77 | 0.624 | 4.8 | 58.193 | 0.153 | 0.398 | 14 | 4 |  | 2 | 2 | 0 | 0 | 4.15 | 4.29 | 3 | 4 | 1.98 | 1.9 | 1.74 | 0.988 |  | 100 | 39.7 |  | 113 | 47 |  | 150 |  | 100000 | 0.71 | 0.0001 | 2.6 | 1683 | 2628 |  | 2.002 | 28.0855 | 12.054 | 0.0001
P | 15P | 15 | P |  |  |  |  | 11.45 | 5.503 | 11.261 | 1 | 0.98 | 0.36 | 0.44 | 1.07 | 1.1 | 1.06 | 1.28 | 1.54 | 1.09 | 1.24 | 10.522 | 19.791 | 30.285 | 0.749 | 3.272 | 0.54 | 0.007 | 0.026 | 3.43 | 5.405 | 0.645 | 0.52 |  | 60.598 | 0.206 | 0.464 | 15 | 5 |  | 2 | 3 | 0 | 0 | 4.8 | 4.89 | 3 | 5 | 2.32 | 2.19 | 2.06 | 0.304 |  | 11 | [5 empty] | 0.236 | 10 | 10 | 0.7697 | 1 |  | 317 | 553 |  | 1.899 | 30.9738 | 16.991 | 1
S | 16S | 16 | S |  |  |  |  | 10.437 | 12.845 | 24.369 | 1 | 0.88 | 0.32 | 0.37 | 1.05 | 1.04 | 1.02 | 1.27 | 1.44 | 1.03 | 1.1 | 10.396 | 23.41 | 34.954 | 2.08 | 2.9 | 0.1 | 0.018 | 0.017 | 2.85 | 4.128 |  |  |  | 68.761 | 0.069 | 0.262 | 16 | 6 |  | 2 | 4 | 0 | 0 | 5.45 | 5.48 | 3 | 6 | 2.65 | 2.58 | 2.44 | 0.178 |  | 7.7 | [5 empty] | 0.205 |  | 1e+23 | 0.705 | 1e-22 |  | 386 | 717.82 |  | 2.552 | 32.065 | 16.357 | 1e-22
Cl | 17Cl | 17 | Cl |  |  |  |  | 6.2235 | 4.4561 | 8.1785 | 1 | 0.79 | 0.28 | 0.27 | 1.02 | 0.99 | 0.99 | 0.91 | 1.41 | 1 | 1.01 | 13.011 | 23.889 | 39.749 | 3.63 | 1.266 | 0.212 | 0.033 | 0.067 | 1.4 | 1.8 |  |  |  | 76.649 | 0.04 | 0.754 | 17 | 7 |  | 2 | 5 | 0 | 0 | 6.1 | 6.12 | 3 | 7 | 2.98 | 3.16 | 2.83 | 0.02 |  | 1.1 | [5 empty] | 0.0089 |  | 10000000000 | 0.4782 | 1e-09 |  | 172 | 238.6 |  | 2.886 | 35.453 | 11030 | 1e-09
Ar | 18Ar | 18 | Ar |  |  |  |  | 5.256 | 5.256 | 5.256 |  | 0.71 | 0.2 |  | 1.06 | 0.3 |  | 0.8 | 1.33 | 0.92 | 0.92 | 15.813 | 27.726 | 40.882 |  |  | 0.068 | 0.012 | 0.013 | 0.08 |  |  |  |  | 84.422 | 0.382 | 0.883 | 18 | 8 |  | 2 | 6 | 0 | 0 | 6.75 | 6.76 | 3 | 8 | 0.05 | 0.05 |  | 0.016 | [7 empty] | 0.01772 |  |  | 0.52033 |  |  | 84 | 87.3 |  | 3.756 | 39.948 | 22392
K | 19K | 19 | K | 2 |  |  | 2 | 5.328 | 5.328 | 5.328 | 2.2 | 2.43 | 1.33 | 1.38 | 2.03 | 2.03 | 1.96 | 2.376 | 4.6 | 1.32 | 3.69 | 4.356 | 31.73 | 45.874 | 0.503 | 0.928 | 0.823 | 0.024 | 0.025 | 0.93 | 1.106 | 0.239 | 0.25 | 2.2 | 81.96 | 0.089 | 0.695 | 19 | 1 | 0.75 | 1 | 0 | 0 | 0 | 2.2 | 3.5 | 4 | 1 | 0.8 | 0.82 | 0.91 | 0.032 |  | 3.1 | 1.3 | 1.3 | 3.5 |  | 1.3 | 100 | 7.5 | 7 | 0.757 | 1.4 |  | 337 | 1047 |  | 7.572 | 39.0983 | 45.68 | 1.4 | 0.363
Ca | 20Ca | 20 | Ca | 1 | 2 |  | 1 | 5.5884 | 5.5884 | 5.5884 | 1.8 | 1.94 | 0.96 | 1 | 1.76 | 1.74 | 1.74 | 1.974 | 2.7 | 1.25 | 3 | 6.134 | 11.908 | 51.085 | 0.025 | 1.853 | 1.566 | 0.089 | 0.089 | 1.84 | 1.997 | 0.624 | 0.676 | 2.8 | 69.127 | 0.141 | 1.039 | 20 | 2 | 2.02 | 2 | 0 | 0 | 0 | 2.85 | 4.4 | 4 | 2 | 1.17 | 1 | 1.04 | 0.152 | 17.2 | 17 | 7.9 | 7.4 | 19.6 | 20 | 7.4 | 200 | 3.4 | 3.4 | 0.631 | 2.9 | 22.3 | 1111 | 1757 | 0.31 | 4.633 | 40.078 | 25.857 | 2.9 | 167
Sc | 21Sc | 21 | Sc | 3 |  |  | 3 | 3.309 | 3.309 | 5.2733 | 1.6 | 1.84 | 0.8 | 0.745 | 1.7 | 1.44 | 1.44 | 1.941 | 2.21 | 1.1 | 2.75 | 6.562 | 12.844 | 24.846 | 0.188 | 3.929 | 3.911 | 0.166 | 0.164 | 3.9 | 6.335 | 1.144 | 1.196 | 3.5 | 44.252 | 0.131 | 0.161 | 21 | 3 | 3.7 | 2 | 0 | 1 | 0 | 3 | 4.63 | 4 | 3 | 1.5 | 1.36 | 1.2 | 0.435 | 56.6 | 57 | 29.1 | 29 | 74.4 | 74 | 29 | 16 | 55 | 55 | 0.567 | 0.18 | 10.2 | 1812 | 3104 | 0.28 | 2.5 | 44.9559 | 15.061 | 0.18 | 750
Ti | 22Ti | 22 | Ti | 3 | 2 |  | 3 | 2.9508 | 2.9508 | 4.6855 | 1.4 | 1.76 | 0.68 | 0.86 | 1.6 | 1.32 | 1.36 | 1.462 | 1.81 | 0.91 | 2.58 | 6.843 | 13.624 | 27.591 | 0.079 | 4.887 | 4.425 | 0.194 | 0.196 | 4.85 | 7.897 | 1.487 | 1.56 | 4.3 | 48.058 | 0.17 | 0.173 | 22 | 4 | 5.9 | 2 | 0 | 2 | 0 | 3.15 | 4.82 | 4 | 4 | 1.86 | 1.54 | 1.32 | 1.051 | 108.4 | 110 | 45.6 | 44 | 120.2 | 116 | 44 | 21.9 | 40 | 40 | 0.52 | 0.25 | 8.6 | 1933 | 3560 | 0.32 | 1.764 | 47.867 | 10.621 | 0.25 | 716
V | 23V | 23 | V | 2 |  |  | 2 | 3.03 | 3.03 | 3.03 | 1.35 | 1.71 | 0.65 | 0.79 | 1.53 | 1.22 | 1.25 | 1.346 | 1.61 | 0.86 | 2.43 | 6.763 | 14.706 | 29.411 | 0.526 | 5.348 | 4.781 | 0.237 | 0.182 | 5.31 | 9.087 | 1.529 | 1.612 | 4.3 | 50.88 | 0.176 | 0.205 | 23 | 5 | 8.48 | 2 | 0 | 3 | 0 | 3.3 | 4.98 | 4 | 5 | 2.22 | 1.63 | 1.45 | 1.619 | 158 | 160 | 46.7 | 47 | 127.6 | 128 | 47 | 30.7 | 20 | 20 | 0.489 | 0.5 | 8.4 | 2163 | 3650 | 0.37 | 1.392 | 50.9415 | 8.3374 | 0.5 | 628
Cr | 24Cr | 24 | Cr | 2 | 1 |  | 2 | 2.91 | 2.91 | 2.91 | 1.4 | 1.66 | 0.62 | 0.8 | 1.39 | 1.18 | 1.27 | 1.36 | 1.33 | 0.84 | 2.44 | 6.789 | 16.557 | 31.065 | 0.669 | 4.125 | 3.555 | 0.213 | 0.218 | 4.1 | 9.637 | 1.258 | 1.248 | 4.5 | 54.411 | 0.118 | 0.15 | 24 | 6 | 11.5 | 2 | 0 | 5 | 0 | 3.35 | 5.13 | 4 | 6 | 2 | 1.66 | 1.56 | 1.901 | 160 | 160 | 115.3 | 115 | 279 | 279 | 115 | 94 | 12.7 | 13 | 0.448 | 0.79 | 4.9 | 2130 | 2945 | 0.21 | 1.2 | 51.9961 | 7.2317 | 0.79 | 1120
Mn | 25Mn | 25 | Mn | C | 1 |  | 12 | 8.9125 | 8.9125 | 8.9125 | 1.4 | 1.61 | 0.6 | 0.67 | 1.39 | 1.17 | 1.39 | 1.304 | 1.26 | 0.79 | 2.22 | 7.461 | 15.694 | 33.779 |  | 2.919 | 2.293 | 0.137 | 0.139 | 2.92 | 9.159 | 0.884 | 0.936 | 4.1 | 56.934 | 0.191 | 0.267 | 25 | 7 | 15.2 | 1 | 0 | 5 | 0 | 3.6 | 5.23 | 4 | 7 | 2.04 | 1.55 | 1.6 | 0.596 |  | 120 | 79.5 |  | 191 | 198 |  | 7.8 | 144 | 160 | 0.479 | 0.062 | 21.7 | 1518 | 2235 |  | 1.22 | 54.938 | 7.3545 | 0.062 | 196
Fe | 26Fe | 26 | Fe | 2 | 1 | 2 | 2 | 2.8665 | 2.8665 | 2.8665 | 1.4 | 1.56 | 0.59 | 0.645 | 1.32 | 1.16 | 1.25 | 1.274 | 1.16 | 0.73 | 2.11 | 7.897 | 16.234 | 30.753 | 0.163 | 4.33 | 3.538 | 0.144 | 0.144 | 4.28 | 8.46 | 1.342 | 1.456 | 4.5 | 54.884 | 0.201 | 0.222 | 26 | 8 | 4.68 | 2 | 0 | 6 | 0 | 3.75 | 5.43 | 4 | 8 | 1.67 | 1.83 | 1.64 | 1.683 | 160 | 170 | 81 | 82 | 208 | 211 | 82 | 80 | 10 | 9.7 | 0.449 | 1 | 11.8 | 1808 | 3023 | 0.29 | 1.178 | 55.8445 | 7.0923 | 1 | 490
Co | 27Co | 27 | Co | 3 | 1 |  | 3 | 2.5071 | 2.5071 | 4.0695 | 1.35 | 1.52 | 0.62 | 0.745 | 1.26 | 1.16 | 1.26 | 1.252 | 1.14 | 0.71 | 2.02 | 7.887 | 17.118 | 33.613 | 0.662 | 4.417 | 3.977 | 0.168 | 0.17 | 4.39 | 7.11 | 1.321 | 1.404 | 5 | 58.619 | 0.042 | 0.204 | 27 | 9 | 2.7 | 2 | 0 | 7 | 0 | 3.9 | 5.58 | 4 | 9 | 1.72 | 1.88 | 1.7 | 1.914 | 181.5 | 180 | 82 | 75 | 211 | 209 | 76 | 100 | 6 | 6 | 0.421 | 1.7 | 13 | 1768 | 3143 | 0.31 | 1.108 | 58.9332 | 6.62 | 1.7 | 700
Ni | 28Ni | 28 | Ni | 1 |  |  | 1 | 3.524 | 3.524 | 3.524 | 1.35 | 1.49 | 0.59 | 0.69 | 1.24 | 1.15 | 1.21 | 1.246 | 2.9 | 1.13 | 2.18 | 7.662 | 18.231 | 35.287 | 1.165 | 4.469 | 3.898 | 0.179 | 0.179 | 4.44 | 5.778 | 1.258 | 1.352 | 5.1 | 61.18 | 0.024 | 0.349 | 28 | 10 | 2.74 | 2 | 0 | 8 | 0 | 4.05 | 5.71 | 4 | 10 | 1.76 | 1.91 | 1.75 | 1.86 | 177.3 | 180 | 76 | 76 | 199.5 | 200 | 76 | 91 | 7.2 | 7 | 0.445 | 1.4 | 13.4 | 1726 | 3005 | 0.31 | 1.093 | 58.6934 | 6.5888 | 1.4 | 700
Cu | 29Cu | 29 | Cu | 1 |  |  | 1 | 3.6149 | 3.6149 | 3.6149 | 1.35 | 1.45 | 0.96 | 0.77 | 1.32 | 1.17 | 1.38 | 1.278 | 2.55 | 1.12 | 2.04 | 7.752 | 20.363 | 36.962 | 1.231 | 3.518 | 3.19 | 0.136 | 0.135 | 3.49 | 4.099 | 0.988 | 1.04 | 4.6 | 65.077 | 0.172 | 0.202 | 29 | 11 | 1.04 | 1 | 0 | 10 | 0 | 4.2 | 5.84 | 4 | 11 | 1.08 | 1.9 | 1.75 | 1.37 | 137.8 | 140 | 48.4 | 48 | 129.8 | 130 | 48 | 400 | 1.72 | 1.7 | 0.3844 | 5.9 | 16.5 | 1356 | 2840 | 0.34 | 1.181 | 63.546 | 7.0922 | 5.9 | 874
Zn | 30Zn | 30 | Zn | 3 |  |  | 3 | 2.6649 | 2.6649 | 4.9468 | 1.35 | 1.42 | 0.78 | 0.74 | 1.22 | 1.25 | 1.31 | 1.394 | 2.21 | 1.25 | 1.88 | 9.427 | 18.023 | 39.863 |  | 1.359 | 1.188 | 0.076 | 0.076 | 1.35 | 1.273 | 0.634 | 0.52 | 4.2 | 67.313 | 0.223 | 0.308 | 30 | 12 | 2.7 | 2 | 0 | 10 | 0 | 4.35 | 5.97 | 4 | 12 | 1.44 | 1.65 | 1.66 | 0.598 | 69.4 | 70 | 41.9 | 43 | 104.5 | 108 | 43 | 116 | 6 | 5.9 | 0.388 | 1.7 | 30.2 | 693 | 1180 | 0.25 | 1.521 | 65.409 | 9.157 | 1.7 | 412
Ga | 31Ga | 31 | Ga | O |  |  | 11 | 4.5197 | 7.6633 | 4.526 | 1.3 | 1.36 | 0.63 | 0.62 | 1.22 | 1.25 | 1.26 | 1.411 | 2 | 1.38 | 1.695 | 6.02 | 20.582 | 30.815 | 0.301 | 2.881 | 2.811 | 0.058 | 0.058 | 2.81 | 3.037 | 0.614 | 0.499 | 4 | 57.416 | 0.081 | 0.102 | 31 | 3 | 4.84 | 2 | 1 | 0 | 0 | 5 | 6.22 | 4 | 3 | 1.7 | 1.81 | 1.82 | 0.569 |  |  | 6.67 |  | 9.8 |  |  | 29 | 14 | 14 | 0.371 | 0.71 | 120 | 303 | 2676 |  | 1.947 | 69.723 | 11.809 | 0.71 | 60
Ge | 32Ge | 32 | Ge | 4 |  |  | 4 | 5.6575 | 5.6575 | 5.6575 | 1.25 | 1.25 | 0.53 | 0.73 | 1.2 | 1.22 | 1.22 | 1.369 | 1.99 | 1.22 | 1.56 | 7.926 | 15.985 | 34.341 | 1.238 | 3.917 | 3.407 | 0.331 | 0.383 | 3.85 | 4.623 | 0.676 | 0.572 | 4.8 | 58.251 | 0.15 | 0.181 | 32 | 4 | 7.55 | 2 | 2 | 0 | 0 | 5.65 | 6.78 | 4 | 4 | 1.99 | 2.01 | 2.02 | 0.772 |  |  | 29.6 |  | 79.9 |  |  | 60 |  | 50000 | 0.3214 | 0.0002 | 6 | 1211 | 3103 |  | 2.264 | 72.64 | 13.645 | 0.0002
As | 33As | 33 | As |  |  |  |  | 3.7598 | 3.7598 | 10.5475 | 1.15 | 1.14 | 0.46 | 0.58 | 1.19 | 1.21 | 1.19 | 1.39 | 1.86 | 1.15 | 1.415 | 9.844 | 18.699 | 28.444 | 0.811 | 3.146 | 0.332 | 0.288 | 0.288 | 2.96 | 4.658 | 0.645 | 0.52 | 5.1 | 56.987 | 0.056 | 0.198 | 33 | 5 |  | 2 | 3 | 0 | 0 | 6.3 | 7.45 | 4 | 5 | 2.27 | 2.18 | 2.2 | 0.394 |  | 22 |  |  |  | 8 |  | 50 | 33 | 30 | 0.328 | 0.33 |  | 1090 | 889 |  | 2.152 | 74.9216 | 13.082 | 0.33 | 1440
Se | 34Se | 34 | Se |  |  |  |  | 9.054 | 9.083 | 11.601 | 1.15 | 1.03 | 0.41 | 0.5 | 1.2 | 1.17 | 1.16 | 1.4 | 1.77 | 1.04 | 1.285 | 9.785 | 21.268 | 30.93 | 2.028 | 2.362 | 0.936 | 0.056 | 0.392 | 2.25 | 3.489 |  |  | 4.7 | 61.983 | 0.246 | 0.621 | 34 | 6 |  | 2 | 4 | 0 | 0 | 6.95 | 8.29 | 4 | 6 | 2.54 | 2.55 | 2.48 | 0.091 |  | 8.3 |  | 3.7 | 58 | 10 | 3.7 | 0.52 |  |  | 0.3212 |  |  | 490 | 958.1 | 0.33 | 2.727 | 78.96 | 16.387 |  | 736
Br | 35Br | 35 | Br |  |  |  |  | 6.7265 | 4.6451 | 8.7023 | 1.1 | 0.94 | 0.37 | 0.39 | 1.2 | 1.14 | 1.14 | 1.17 | 1.6 | 1.01 | 1.2 | 11.855 | 21.871 | 36.119 | 3.376 | 1.164 | 0.317 | 0.06 | 0.11 | 1.22 | 1.629 |  |  |  | 69.845 | 0.295 | 0.683 | 35 | 7 |  | 2 | 5 | 0 | 0 | 7.6 | 9.03 | 4 | 7 | 2.83 | 2.96 | 2.74 | 0.025 |  | 1.9 | [5 empty] | 0.12 |  | 1e+18 | 0.9473 | 1e-17 |  | 266 | 331.9 |  | 3.277 | 79.904 | 25.61 | 1e-17
Kr | 36Kr | 36 | Kr |  |  |  |  | 5.706 | 5.706 | 5.706 |  | 0.88 | 0.3 |  | 1.16 | 1.89 | 1.1 | 0.95 | 1.41 | 1.02 | 1.16 | 14.047 | 24.44 | 37.076 |  |  | 0.094 | 0.017 | 0.015 | 0.12 |  |  |  |  | 75.563 | 0.347 | 0.821 | 36 | 8 |  | 2 | 6 | 0 | 0 | 8.25 | 9.77 | 4 | 8 | 0.05 | 3 |  | 0.018 | [7 empty] | 0.00943 |  |  | 0.24805 |  |  | 117 | 120.85 |  | 4.903 | 83.798 | 22350
Rb | 37Rb | 37 | Rb | 2 |  |  | 2 | 5.585 | 5.585 | 5.585 | 2.35 | 2.65 | 1.49 | 1.52 | 2.2 | 2.17 | 2.11 | 2.546 | 4.9 | 1.43 | 4.1 | 4.191 | 27.373 | 40.134 | 0.488 | 0.841 | 0.787 | 0.023 | 0.023 | 0.85 | 0.969 | 0.239 | 0.25 | 2.2 | 71.698 | 0.086 | 0.124 | 37 | 1 | 0.68 | 1 | 0 | 0 | 0 | 2.2 | 4.98 | 5 | 1 | 0.8 | 0.82 | 0.89 | 0.031 |  | 2.5 | 0.91 |  | 2.4 | 2.4 |  | 58 | 13.3 | 12 | 0.364 | 0.83 |  | 312 | 961 |  | 9.284 | 85.4678 | 55.788 | 0.83 | 0.216
Sr | 38Sr | 38 | Sr | 1 | 3 | 2 | 1 | 6.0849 | 6.0849 | 6.0849 | 2 | 2.19 | 1.11 | 1.18 | 1.95 | 1.92 | 1.92 | 2.151 | 2.92 | 1.39 | 3.21 | 5.715 | 11.066 | 43.753 | 0.052 | 1.71 | 1.606 | 0.083 | 0.085 | 1.72 | 1.686 | 0.624 | 0.655 | 2.4 | 60.533 | 0.132 | 0.845 | 38 | 2 | 1.77 | 2 | 0 | 0 | 0 | 2.85 | 6.07 | 5 | 2 | 1.13 | 0.95 | 0.99 | 0.116 | 12 |  | 6.03 | 6.1 | 15.7 |  | 6.1 | 35 | 13.5 | 13 | 0.3 | 0.77 | 22.5 | 1043 | 1657 | 0.28 | 5.632 | 87.62 | 33.316 | 0.77
Y | 39Y | 39 | Y | 3 | 2 |  | 3 | 3.6474 | 3.6474 | 5.7306 | 1.8 | 2.12 | 0.93 | 0.9 | 1.9 | 1.62 | 1.62 | 1.801 | 2.42 | 1.22 | 2.94 | 6.402 | 12.282 | 20.592 | 0.308 | 4.382 | 3.821 | 0.119 | 0.12 | 4.37 | 6.467 | 1.206 | 1.3 | 3.1 | 39.277 | 0.015 | 0.151 | 39 | 3 | 3.23 | 2 | 0 | 1 | 0 | 3 | 6.26 | 5 | 3 | 1.41 | 1.22 | 1.11 | 0.366 |  | 41 | 25.5 | 26 | 66.3 | 64 | 26 | 17.2 | 60 | 57 | 0.298 | 0.18 | 10.6 | 1796 | 3611 | 0.24 | 3.318 | 88.9058 | 19.881 | 0.18 | 589
Zr | 40Zr | 40 | Zr | 3 | 2 |  | 3 | 3.232 | 3.232 | 5.147 | 1.55 | 2.06 | 0.8 | 0.72 | 1.75 | 1.45 | 1.48 | 1.602 | 1.96 | 0.98 | 2.825 | 6.864 | 13.177 | 23.067 | 0.427 | 6.332 | 5.894 | 0.218 | 0.2 | 6.25 | 8.548 | 1.695 | 1.768 | 4 | 43.108 | 0.151 | 0.162 | 40 | 4 | 5 | 2 | 0 | 2 | 0 | 3 | 6.45 | 5 | 4 | 1.7 | 1.33 | 1.22 | 0.833 | 89.8 |  | 35 | 33 | 98 | 68 | 33 | 22.7 | 43.3 | 42 | 0.278 | 0.24 | 5.7 | 2125 | 4650 | 0.34 | 2.328 | 91.224 | 14.011 | 0.24 | 650
Nb | 41Nb | 41 | Nb | 2 |  |  | 2 | 3.3004 | 3.3004 | 3.3004 | 1.45 | 1.98 | 0.77 | 0.72 | 1.64 | 1.34 | 1.37 | 1.468 | 1.75 | 0.95 | 2.76 | 6.904 | 14.373 | 25.126 | 0.895 | 7.549 | 7.074 | 0.279 | 0.279 | 7.57 | 10.113 | 1.934 | 1.924 | 4.3 | 46.403 | 0.127 | 0.129 | 41 | 5 | 7.14 | 1 | 0 | 4 | 0 | 3.3 | 6.7 | 5 | 5 | 2.03 | 1.6 | 1.23 | 1.702 | 170.3 | 170 | 37.5 | 38 | 104.9 | 105 | 38 | 54 | 15.2 | 15 | 0.265 | 0.67 | 7.3 | 2741 | 5015 | 0.4 | 1.807 | 92.90364 | 10.841 | 0.67 | 736
Mo | 42Mo | 42 | Mo | 2 |  |  | 2 | 3.147 | 3.147 | 3.147 | 1.45 | 1.9 | 0.75 | 0.69 | 1.54 | 1.29 | 1.45 | 1.4 | 1.46 | 0.9 | 2.72 | 7.123 | 16.203 | 27.258 | 0.748 | 6.844 | 6.135 | 0.374 | 0.291 | 6.82 | 10.862 | 1.955 | 2.08 | 4.6 | 50.585 | 0.148 | 0.153 | 42 | 6 | 9.68 | 1 | 0 | 5 | 0 | 3.45 | 6.98 | 5 | 6 | 1.94 | 2.16 | 1.3 | 2.725 | 261.2 | 230 | 125.6 | 20 | 324.8 | 329 | 20 | 139 | 5.5 | 5 | 0.251 | 2 | 4.8 | 2890 | 4885 | 0.31 | 1.558 | 95.94 | 9.334 | 2 | 1500
Tc | 43Tc | 43 | Tc | 3 |  |  | 3 | 2.735 | 2.735 | 4.388 | 1.35 | 1.83 | 0.72 | 0.645 | 1.47 | 1.27 | 1.56 | 1.36 | 1.35 | 0.86 | 2.65 | 7.305 | 15.309 | 29.64 | 0.551 | 7.051 | 6.086 | 0.239 | 0.248 | 6.85 | 10.359 | 1.934 | 2.028 |  | 52.254 | 0.184 | 0.27 | 43 | 7 |  | 2 | 0 | 5 | 0 | 3.6 | 7.23 | 5 | 7 | 2.18 | 1.9 | 1.36 | 2.97 | [7 empty] | 51 | 22 | 20 | 0.063 | 0.5 |  | 2445 | 5150 |  | 1.43 | 97.907 | 8.434782609 | 0.5
Ru | 44Ru | 44 | Ru | 3 |  |  | 3 | 2.7059 | 2.7059 | 4.2815 | 1.3 | 1.78 | 0.69 | 0.68 | 1.46 | 1.24 | 1.26 | 1.339 | 1.29 | 0.83 | 2.605 | 7.395 | 16.817 | 28.569 | 1.054 | 6.684 | 5.897 | 0.267 | 0.265 | 6.74 | 9.266 | 1.81 | 1.924 | 4.6 | 52.781 | 0.023 | 0.153 | 44 | 8 | 5.96 | 1 | 0 | 7 | 0 | 3.75 | 7.45 | 5 | 8 | 1.97 | 2.2 | 1.42 | 3.208 | 286 | 220 | 173 | 173 | 432 | 447 | 173 | 120 | 7.1 | 7 | 0.238 | 1.4 | 6.4 | 2583 | 4173 | 0.3 | 1.357 | 101.07 | 8.1706 | 1.4 | 2160
Rh | 45Rh | 45 | Rh | 1 |  |  | 1 | 3.8034 | 3.8034 | 3.8034 | 1.35 | 1.73 | 0.75 | 0.665 | 1.42 | 1.25 | 1.35 | 1.345 | 1.24 | 0.78 | 2.52 | 7.486 | 18.138 | 31.169 | 1.141 | 5.792 | 5.141 | 0.226 | 0.225 | 5.75 | 7.357 | 1.612 | 1.716 | 4.8 | 56.792 | 0.155 | 0.241 | 45 | 9 | 6.16 | 1 | 0 | 8 | 0 | 3.9 | 7.64 | 5 | 9 | 1.99 | 2.28 | 1.45 | 2.704 | 276 | 380 | 147 | 150 | 379 | 275 | 150 | 150 | 4.3 | 4.3 | 0.24 | 2.3 | 8 | 2239 | 4000 | 0.26 | 1.367 | 102.905 | 8.2655 | 2.3 | 1100
Pd | 46Pd | 46 | Pd | 1 |  |  | 1 | 3.8907 | 3.8907 | 3.8907 | 1.4 | 1.69 | 0.85 | 0.86 | 1.39 | 1.28 | 1.31 | 1.376 | 3.2 | 1.24 | 2.45 | 8.369 | 19.5 | 33.041 | 0.558 | 3.933 | 3.76 | 0.174 | 0.183 | 3.89 | 5.178 | 1.29 | 1.404 | 5.5 | 60.91 | 0.123 | 0.161 | 46 | 10 | 5.41 | 0 | 0 | 10 | 0 | 4.05 | 7.84 | 5 | 10 | 2.08 | 2.2 | 1.35 | 1.808 | 187 | 180 | 43.6 | 44 | 121 | 121 | 44 | 72 | 10.8 | 10 | 0.24 | 1 | 11.8 | 1825 | 3413 | 0.39 | 1.469 | 106.42 | 8.8514 | 1 | 37.3
Ag | 47Ag | 47 | Ag | 1 |  |  | 1 | 4.0853 | 4.0853 | 4.0853 | 1.6 | 1.65 | 1.12 | 1.15 | 1.45 | 1.34 | 1.53 | 1.445 | 2.9 | 1.3 | 2.375 | 7.602 | 21.57 | 34.954 | 1.306 | 2.96 | 2.68 | 0.118 | 0.115 | 2.95 | 2.832 | 0.863 | 0.936 | 4 | 64.126 | 0.027 | 0.157 | 47 | 11 | 0.79 | 1 | 0 | 10 | 0 | 4.2 | 8.03 | 5 | 11 | 1.07 | 1.93 | 1.42 | 1.007 | 103.6 | 100 | 30.3 | 30 | 82.7 | 83 | 30 | 430 | 1.63 | 1.6 | 0.235 | 6.2 | 18.9 | 1234 | 2485 | 0.37 | 1.706 | 107.868 | 10.283 | 6.2 | 24.5
Cd | 48Cd | 48 | Cd | 3 |  |  | 3 | 2.9794 | 2.9794 | 5.6186 | 1.55 | 1.61 | 0.93 | 0.95 | 1.44 | 1.41 | 1.48 | 1.568 | 2.4 | 1.39 | 2.215 | 9.024 | 16.962 | 37.606 |  | 1.165 | 1.04 | 0.066 | 0.067 | 1.16 | 0.915 | 0.593 | 0.426 | 4.1 | 63.593 | 0.204 | 0.242 | 48 | 12 | 2.06 | 2 | 0 | 10 | 0 | 4.35 | 8.19 | 5 | 12 | 1.4 | 1.69 | 1.46 | 0.467 | 51 | 42 | 24 | 19 | 62.6 | 50 | 19 | 97 | 7 | 7 | 0.23 | 1.4 | 30.8 | 594 | 1038 | 0.3 | 2.144 | 112.411 | 12.996 | 1.4 | 203
In | 49In | 49 | In | 6 | 5 |  | 6 | 3.2523 | 3.2523 | 4.9461 | 1.55 | 1.56 | 0.76 | 0.8 | 1.42 | 1.5 | 1.44 | 1.663 | 2.3 | 1.49 | 2.05 | 5.806 | 18.938 | 28.132 | 0.301 | 2.53 | 2.411 | 0.034 | 0.034 | 2.52 | 2.722 | 0.624 | 0.478 | 3.8 | 52.877 | 0.075 | 0.102 | 49 | 3 | 3.7 | 2 | 1 | 0 | 0 | 5 | 8.47 | 5 | 3 | 1.63 | 1.78 | 1.49 | 0.411 |  |  | 3.68 |  | 10.6 | 11 |  | 82 | 8 | 8 | 0.233 | 1.2 | 32.1 | 430 | 2353 |  | 2.617 | 114.11 | 15.707 | 1.2 | 8.83
Sn | 50Sn | 50 | Sn | 4 | 5 |  | 4 | 5.8318 | 5.8318 | 3.1819 | 1.45 | 1.45 | 0.65 | 0.69 | 1.39 | 1.4 | 1.41 | 1.623 | 2.3 | 1.41 | 1.88 | 7.369 | 14.685 | 30.607 | 1.116 | 3.142 | 3.08 | 0.073 | 0.074 | 3.14 | 4.009 | 0.645 | 0.52 | 4.4 | 52.661 | 0.144 | 0.297 | 50 | 4 | 5.64 | 2 | 2 | 0 | 0 | 5.65 | 9.1 | 5 | 4 | 1.88 | 1.96 | 1.72 | 1.11 | 58.2 | 58 | 18.4 | 18 | 49.9 | 50 | 18 | 66.6 | 11.5 | 11 | 0.217 | 0.91 | 22 | 505 | 2543 | 0.36 | 2.705 | 118.71 | 16.239 | 0.91 | 51
Sb | 51Sb | 51 | Sb | 7 |  |  | 7 | 4.307 | 4.307 | 11.273 | 1.45 | 1.33 | 0.57 | 0.76 | 1.39 | 1.41 | 1.38 | 1.59 | 2.15 | 1.32 | 1.765 | 8.67 | 16.588 | 25.386 | 1.073 | 2.728 | 1.724 | 0.205 | 0.413 | 2.75 | 4.128 | 0.52 | 0.416 | 4.1 | 50.645 | 0.186 | 0.371 | 51 | 5 | 8.07 | 2 | 3 | 0 | 0 | 6.3 | 9.99 | 5 | 5 | 2.14 | 2.05 | 1.82 | 0.383 |  | 42 | 20.7 | 20 | 54.7 | 55 | 20 | 24 | 40 | 40 | 0.207 |  | 11 | 904 | 1908 |  | 2.997 | 121.76 | 18.181 | 0.25 | 294
Te | 52Te | 52 | Te |  |  |  |  | 4.4572 | 4.4572 | 5.929 | 1.4 | 1.23 | 0.51 | 0.97 | 1.38 | 1.37 | 1.35 | 1.6 | 1.82 | 1.24 | 1.67 | 9.04 | 18.668 | 28.059 | 1.978 | 2.046 | 1.088 | 0.182 | 0.364 | 2.23 | 3.142 |  |  | 4.7 | 55.767 | 0.062 | 0.227 | 52 | 6 |  | 2 | 4 | 0 | 0 | 6.95 | 10.81 | 5 | 6 | 2.38 | 2.1 | 2.01 | 0.23 |  | 65 | 16.7 | 16 | 47.1 | 43 | 16 | 3 |  | 10000 | 0.201 | 0.001 |  | 723 | 1263 |  | 3.394 | 127.76 | 20.449 | 0.001 | 180
I | 53I | 53 | I |  |  |  |  | 7.1802 | 4.7102 | 9.8103 | 1.4 | 1.15 | 0.46 | 0.95 | 1.39 | 1.33 | 1.33 | 1.39 | 1.69 | 1.17 | 1.585 | 10.487 | 19.198 | 33.114 | 3.07 | 1.111 | 0.433 | 0.081 | 0.161 | 1.11 | 1.519 |  |  |  | 62.799 | 0.268 | 0.596 | 53 | 7 |  | 2 | 5 | 0 | 0 | 7.6 | 11.61 | 5 | 7 | 2.76 | 2.66 | 2.21 | 0.03 |  | 7.7 | [5 empty] | 0.449 |  | 1000000000000000 | 0.429 | 1e-14 |  | 387 | 457.5 |  | 4.263 | 126.904 | 25.689 | 1e-14
Xe | 54Xe | 54 | Xe |  |  |  |  | 6.2023 | 6.2023 | 6.2023 |  | 1.08 | 0.4 |  | 1.4 | 2.09 |  | 1.1 | 1.54 | 1.1 | 1.56 | 12.172 | 21.278 | 32.209 |  |  | 0.132 | 0.024 | 0.032 | 0.16 |  |  |  |  | 65.659 | 0.31 | 0.672 | 54 | 8 |  | 2 | 6 | 0 | 0 | 8.25 | 12.42 | 5 | 8 | 0.05 | 2.6 |  | 0.02 | [7 empty] | 0.00569 |  |  | 0.15832 |  |  | 161 | 166.1 |  | 6.401 | 131.293 | 22300
Cs | 55Cs | 55 | Cs | 2 |  |  | 2 | 6.141 | 6.141 | 6.141 | 2.6 | 2.98 | 1.65 | 1.67 | 2.44 | 2.35 | 2.25 | 2.731 | 5.45 | 1.55 | 4.31 | 3.907 | 23.182 | 35.121 | 0.473 | 0.791 | 0.692 | 0.022 | 0.022 | 0.8 | 0.859 | 0.229 | 0.239 | 1.8 | 62.21 | 0.079 | 0.505 | 55 | 1 | 0.59 | 1 | 0 | 0 | 0 | 2.2 | 6.36 | 6 | 1 | 0.77 | 0.79 | 0.86 | 0.02 |  | 1.6 | 0.65 |  | 1.7 | 1.7 |  | 36 | 21 | 20 | 0.242 | 0.5 |  | 302 | 951.6 |  | 11.579 | 132.905 | 70.732 | 0.5 | 0.14
Ba | 56Ba | 56 | Ba | 2 |  |  | 2 | 5.028 | 5.028 | 5.028 | 2.15 | 2.53 | 1.26 | 1.35 | 2.15 | 1.98 | 1.98 | 2.243 | 3.35 | 1.44 | 3.402 | 5.23 | 10.036 | 36.878 | 0.145 | 1.872 | 1.569 | 0.083 | 0.081 | 1.9 | 1.925 | 0.614 | 0.645 | 2.5 | 52.145 | 0.119 | 0.348 | 56 | 2 | 1.48 | 2 | 0 | 0 | 0 | 2.85 | 7.58 | 6 | 2 | 1.08 | 0.89 | 0.97 | 0.103 |  | 9.6 | 4.86 | 4.9 | 12.8 | 13 | 4.9 | 18 | 34 | 35 | 0.205 | 0.29 | 20.6 | 998 | 1910 |  | 6.299 | 137.327 | 39.125 | 0.29
La | 57La | 57 | La | H | 1 | 2 | o | 3.772 | 3.772 | 12.144 | 1.95 | 2.47 | 1.06 | 1.032 | 2.07 | 1.69 | 1.69 | 1.877 | 2.42 | 1.34 | 3.08 | 5.596 | 11.097 | 19.25 | 0.499 | 4.482 | 4.182 | 0.066 | 0.104 | 4.47 | 4.927 | 1.196 | 1.248 | 3.5 | 35.943 | 0.132 | 0.141 | 57 | 3 | 2.61 | 2 | 0 | 1 | 0 | 2.85 | 9.31 | 6 | 3 | 1.35 | 1.1 | 1.08 | 0.243 |  | 28 | 14.9 | 14 | 37.9 | 37 | 14 | 13 | 61.5 | 61 | 0.195 | 0.16 | 12.1 | 1193 | 3730 | 0.28 | 3.741 | 138.906 | 22.601 | 0.16 | 363
Ce | 58Ce | 58 | Ce | H | 2 |  | 1 | 3.62 | 3.62 | 5.99 | 1.85 | 2.47 | 1.05 | 1.1 | 2.04 | 1.65 |  | 1.715 | 2.4 | 1.23 | 4.5 | 5.489 | 10.889 | 20.176 | 0.52 | 4.399 | 4.139 | 0.057 | 0.093 | 4.32 | 5.934 | 1.186 | 1.248 | 2.9 | 36.554 | 0.134 | 0.141 | 58 | 3 | 3.96 | 2 | 0 | 1 | 1 | 2.85 | 10.8 | 6 | 3 | 1.1 | 1.12 | 1.06 | 0.239 |  | 22 | 13.5 | 14 | 33.5 | 34 | 14 | 11 | 74 | 75 | 0.192 | 0.14 | 6.3 | 1071 | 3699 | 0.24 | 3.478 | 140.116 | 20.947 | 0.14 | 412
Pr | 59Pr | 59 | Pr | H | 2 |  | o | 3.6725 | 3.6725 | 11.8354 | 1.85 | 2.47 | 1.04 | 0.99 | 2.03 | 1.65 |  | 1.828 | 2.39 | 1.2 | 4.48 | 5.439 | 10.587 | 21.736 | 0.52 | 3.698 | 3.713 | 0.072 | 0.118 | 3.7 | 4.777 | 1.196 | 1.248 | 2.8 | 37.762 | 0.124 | 0.155 | 59 | 3 | 2.68 | 2 | 0 | 0 | 3 | 2.85 | 7.75 | 6 | 3 | 1.1 | 1.13 | 1.07 | 0.306 | 28.8 | 29 | 14.8 | 15 | 37.3 | 37 | 15 | 13 | 70 | 70 | 0.193 | 0.14 | 6.7 | 1204 | 3785 | 0.28 | 3.456 | 140.908 | 21.221 | 0.14 | 481
Nd | 60Nd | 60 | Nd | H | 2 |  | o | 3.658 | 3.658 | 11.799 | 1.85 | 2.06 | 1.03 | 0.983 | 2.01 | 1.64 |  | 1.821 | 2.37 | 1.17 | 3.99 | 5.509 | 10.754 | 22.131 | 0.52 | 3.407 | 3.411 | 0.074 | 0.074 | 3.4 | 4.765 | 1.196 | 1.248 | 3.2 | 38.394 | 0.135 | 0.18 | 60 | 3 | 2.73 | 2 | 0 | 0 | 4 | 2.85 | 9.31 | 6 | 3 | 1.2 | 1.14 | 1.07 | 0.327 | 31.8 | 32 | 16.3 | 16 | 41.4 | 41 | 16 | 17 | 64.3 | 64 | 0.19 | 0.16 | 9.6 | 1294 | 3341 | 0.28 | 3.418 | 144.24 | 20.577 | 0.16 | 265
Pm | 61Pm | 61 | Pm |  |  |  | o |  |  |  | 1.85 | 2.05 | 1.02 | 0.97 | 1.99 | 1.65 |  | 1.81 | 2.35 | 1.13 | 3.99 | 5.569 | 10.941 | 22.256 | 0.52 | 3.12 | 2.6 | 0.08 | 0.131 | 3 | 4.747 | 1.196 | 1.248 | 3.1 | 38.766 | 0.088 | 0.127 | 61 | 3 | 2.78 | 2 | 0 | 0 | 5 | 2.85 | 9.4 | 6 | 3 | 1.15 | 1.15 | 1.07 | 0.35 | 33 | 33 | 18 | 18 | 46 | 46 | 18 | 15 | 75 | 75 |  | 0.13 | 11 | 1441 | 3000 | 0.28 | 3.36 | 144.91 | 19.96145374 | 0.13
Sm | 62Sm | 62 | Sm | R |  |  | o | 3.621 | 3.621 | 26.25 | 1.85 | 2.38 | 1.01 | 0.958 | 1.98 | 1.66 |  | 1.802 | 2.33 | 1.11 | 4.14 | 5.649 | 11.107 | 23.764 | 0.52 | 2.15 | 1.714 | 0.088 | 0.113 | 2.14 | 4.716 | 1.186 | 1.248 | 2.7 | 40.52 | 0.031 | 0.087 | 62 | 3 | 2.8 | 2 | 0 | 0 | 6 | 2.85 | 8.01 | 6 | 3 | 1.2 | 1.17 | 1.07 | 0.294 | 37.8 | 38 | 19.5 | 20 | 49.7 | 50 | 20 | 13 | 94 | 94 | 0.196 |  | 12.7 | 1345 | 2064 | 0.27 | 3.318 | 150.36 | 20.449 | 0.11 | 441
Eu | 63Eu | 63 | Eu | 2 |  |  | 3 | 4.581 | 4.581 | 4.581 | 1.85 | 2.31 | 1.01 | 1.17 | 1.98 | 1.85 |  | 1.799 | 2.29 | 1.1 | 3.94 | 5.69 | 11.294 | 25.22 | 0.52 | 1.823 | 1.83 | 0.097 | 0.109 | 1.86 | 10.27 | 0.614 | 0.655 | 2.5 | 42.204 | 0.129 | 0.233 | 63 | 3 | 2.86 | 2 | 0 | 0 | 7 | 2.85 | 8.11 | 6 | 3 | 1.15 | 1.15 | 1.01 | 0.147 | 8.3 | 8.3 | 7.9 | 7.9 | 18.2 | 18 | 7.9 | 14 | 90 | 90 | 0.182 | 0.11 | 35 | 1095 | 1870 | 0.15 | 4.813 | 151.964 | 28.979 | 0.11
Gd | 64Gd | 64 | Gd | 3 | 2 |  | 3 | 3.636 | 3.636 | 5.7826 | 1.8 | 2.33 | 1 | 0.938 | 1.96 | 1.61 |  | 1.802 | 2.22 | 1.09 | 3.91 | 6.161 | 12.334 | 20.79 | 0.52 | 4.134 | 3.13 | 0.104 | 0.161 | 4.14 | 14.083 | 1.196 | 1.248 | 3.1 | 39.285 | 0.127 | 0.144 | 64 | 3 | 2.91 | 2 | 0 | 1 | 7 | 2.85 | 8.22 | 6 | 3 | 1.1 | 1.2 | 1.11 | 0.383 | 37.9 | 38 | 21.8 | 22 | 54.8 | 55 | 22 | 11 | 131 | 130 | 0.24 | 0.077 | 9.4 | 1585 | 3539 | 0.26 | 3.31 | 157.25 | 19.903 | 0.077
Tb | 65Tb | 65 | Tb | 3 |  |  | 3 | 3.601 | 3.601 | 5.6936 | 1.75 | 2.25 | 0.99 | 0.923 | 1.94 | 1.59 |  | 1.782 | 2.2 | 1.08 | 3.89 | 5.87 | 11.565 | 22.069 | 0.52 | 4.042 | 4.066 | 0.112 | 0.17 | 4.05 | 4.578 | 1.196 | 1.248 | 3.1 | 39.503 | 0.132 | 0.256 | 65 | 3 | 2.97 | 2 | 0 | 0 | 9 | 2.85 | 8.3 | 6 | 3 | 1.2 | 1.2 | 1.1 | 0.399 | 38.7 | 38.7 | 22.1 | 22 | 55.7 | 56 | 22 | 11 | 115 | 120 | 0.182 | 0.083 | 10.3 | 1633 | 3396 | 0.26 | 3.213 | 158.925 | 19.336 | 0.083 | 677
Dy | 66Dy | 66 | Dy | 3 |  |  | 3 | 3.593 | 3.593 | 5.6537 | 1.75 | 2.28 | 0.98 | 1.7 | 1.92 | 1.59 |  | 1.773 | 2.18 | 1.07 | 3.67 | 5.951 | 11.71 | 23.192 | 0.52 | 3.02 | 3.047 | 0.115 | 0.179 | 3.04 | 4.6 | 1.196 | 1.248 | 3.1 | 40.853 | 0.133 | 0.266 | 66 | 3 | 3 | 2 | 0 | 0 | 10 | 2.85 | 8.34 | 6 | 3 | 1.15 | 1.22 | 1.1 | 0.384 | 40.5 | 41 | 24.7 | 25 | 61.4 | 61 | 25 | 11 | 92.6 | 91 | 0.167 | 0.11 | 10 | 1680 | 2835 | 0.25 | 3.152 | 162.5 | 19.004 | 0.11 | 500
Ho | 67Ho | 67 | Ho | 3 |  |  | 3 | 3.5773 | 3.5773 | 5.6158 | 1.75 | 2.26 | 0.97 | 0.91 | 1.92 | 1.58 |  | 1.766 | 2.19 | 1.04 | 3.65 | 6.04 | 11.846 | 23.098 | 0.52 | 3.128 | 3.151 | 0.177 | 0.179 | 3.14 | 4.578 | 1.196 | 1.248 | 3.1 | 40.984 | 0.134 | 0.159 | 67 | 3 | 3.03 | 2 | 0 | 0 | 11 | 2.85 | 8.44 | 6 | 3 | 1.2 | 1.23 | 1.1 | 0.397 | 40 | 40 | 26.3 | 26 | 64.8 | 65 | 26 | 16 | 81.4 | 94 | 0.165 | 0.11 | 11.2 | 1743 | 2968 | 0.23 | 3.112 | 164.93 | 18.753 | 0.11 | 746
Er | 68Er | 68 | Er | 3 |  |  | 3 | 3.5588 | 3.5588 | 5.5874 | 1.75 | 2.26 | 0.96 | 0.89 | 1.89 | 1.57 |  | 1.757 | 2.15 | 1.02 | 3.63 | 6.121 | 11.97 | 22.953 | 0.52 | 3.298 | 2.912 | 0.207 | 0.179 | 3.29 | 4.567 | 1.196 | 1.248 | 3.1 | 41.045 | 0.135 | 0.149 | 68 | 3 | 3.06 | 2 | 0 | 0 | 12 | 2.85 | 8.48 | 6 | 3 | 1.2 | 1.24 | 1.11 | 0.411 | 44.4 | 44 | 28.3 | 28 | 69.9 | 70 | 28 | 15 | 86 | 86 | 0.168 | 0.12 | 12.2 | 1795 | 3136 | 0.24 | 3.064 | 167.259 | 18.449 | 0.12 | 814
Tm | 69Tm | 69 | Tm | 3 |  |  | 3 | 3.5375 | 3.5375 | 5.5546 | 1.75 | 2.22 | 0.95 | 1.3 | 1.9 | 1.56 |  | 1.746 | 2.03 | 1.01 | 3.6 | 6.202 | 12.095 | 23.972 | 0.52 | 2.415 | 2.569 | 0.175 | 0.191 | 2.42 | 4.478 | 1.186 | 1.986 | 3.1 | 42.269 | 0.143 | 0.283 | 69 | 3 | 3.12 | 2 | 0 | 0 | 13 | 2.85 | 8.58 | 6 | 3 | 1.2 | 1.25 | 1.11 | 0.4 | 44.5 | 45 | 30.5 | 31 | 74 | 74 | 31 | 17 | 67.6 | 70 | 0.16 | 0.14 | 13.3 | 1818 | 2220 | 0.21 | 3.01 | 168.934 | 18.126 | 0.14 | 471
Yb | 70Yb | 70 | Yb | 1 | 2 |  | 1 | 5.4847 | 5.4847 | 5.4847 | 1.75 | 2.22 | 0.94 | 1.2 | 1.87 | 1.7 |  | 1.74 | 1.99 | 1 | 3.59 | 6.275 | 12.21 | 25.043 | 0.52 | 1.584 | 1.654 | 0.08 | 0.096 | 1.6 | 1.529 | 0.624 | 0.676 | 2.6 | 43.528 | 0.137 | 0.286 | 70 | 3 | 3.16 | 2 | 0 | 0 | 14 | 2.85 | 8.59 | 6 | 3 | 1.1 | 1.1 | 1.06 | 0.133 | 30.5 | 31 | 9.9 | 9.9 | 23.9 | 24 | 10 | 34.9 | 25 | 28 | 0.154 | 0.36 | 26.3 | 1097 | 1466 | 0.21 | 4.128 | 173.04 | 26.339 | 0.36 | 343
Lu | 71Lu | 71 | Lu | 3 |  |  | 3 | 3.5031 | 3.5031 | 5.5509 | 1.75 | 2.17 | 0.93 | 0.861 | 1.87 | 1.56 | 1.6 | 1.734 | 1.94 | 0.99 | 3.37 | 5.444 | 13.946 | 21.362 | 0.52 | 4.447 | 4.451 | 0.229 | 0.2 | 4.43 | 4.52 | 1.227 | 1.3 | 3.1 | 40.752 | 0.104 | 0.155 | 71 | 3 | 3.23 | 2 | 0 | 1 | 14 | 3 | 8.8 | 6 | 3 | 1.2 | 1.27 | 1.14 | 0.411 | 47.6 | 48 | 27.2 | 27 | 68.6 | 69 | 27 | 16 | 58 | 57 | 0.154 | 0.18 | 10 | 1929 | 3668 | 0.26 | 2.95 | 174.967 | 17.779 | 0.18 | 893
Hf | 72Hf | 72 | Hf | 3 | 2 |  | 3 | 3.1964 | 3.1964 | 5.0511 | 1.55 | 2.08 | 0.8 | 0.71 | 1.75 | 1.44 | 1.5 | 1.58 | 1.88 | 0.97 | 2.91 | 7.024 | 14.955 | 23.379 |  | 6.44 | 5.935 | 0.265 | 0.26 | 6.44 | 9.954 | 1.778 | 1.872 | 3.9 | 45.359 | 0.144 | 0.173 | 72 | 4 | 4.94 | 2 | 0 | 2 | 0 | 3.15 | 9.16 | 6 | 4 | 1.73 | 1.3 | 1.23 | 1.09 | 109 | 110 | 56 | 30 | 141 | 78 | 30 | 23 | 34 | 30 | 0.144 | 0.33 | 5.9 | 2495 | 5470 | 0.37 | 2.241 | 178.49 | 13.4102 | 0.33 | 1700
Ta | 73Ta | 73 | Ta | 2 |  |  | 2 | 3.3013 | 3.3013 | 3.3013 | 1.45 | 2 | 0.77 | 0.72 | 1.7 | 1.34 | 1.38 | 1.467 | 1.7 | 0.95 | 2.79 | 7.918 | 16.255 | 22.079 | 0.322 | 8.133 | 7.885 | 0.374 | 0.257 | 8.1 | 11.856 | 2.257 | 2.34 | 4.1 | 46.252 | 0.176 | 0.182 | 73 | 5 | 7.04 | 2 | 0 | 3 | 0 | 3.3 | 9.53 | 6 | 5 | 1.94 | 1.5 | 1.33 | 2 | 196.3 | 200 | 69.2 | 69 | 185.7 | 186 | 67 | 57 | 13.5 | 13 | 0.14 | 0.77 | 6.3 | 3273 | 5698 | 0.34 | 1.801 | 180.948 | 10.8677 | 0.77 | 800
W | 74W | 74 | W | 2 |  |  | 2 | 3.1652 | 3.1652 | 3.1652 | 1.35 | 1.93 | 0.75 | 0.66 | 1.62 | 1.3 | 1.46 | 1.408 | 1.5 | 0.92 | 2.735 | 8.008 | 17.763 | 24.086 | 0.817 | 8.834 | 8.572 | 0.364 | 0.364 | 8.9 | 12.96 | 2.423 | 2.6 | 4.5 | 49.858 | 0.181 | 0.221 | 74 | 6 | 8.7 | 2 | 0 | 4 | 0 | 4.35 | 9.85 | 6 | 6 | 1.79 | 2.36 | 1.4 | 3.232 | 311 | 310 | 160.6 | 161 | 411 | 411 | 161 | 174 | 5.4 | 5 | 0.132 | 2 | 4.5 | 3683 | 5930 | 0.28 | 1.586 | 183.84 | 9.5501 | 2 | 2570
Re | 75Re | 75 | Re | 3 |  |  | 3 | 2.761 | 2.761 | 4.456 | 1.35 | 1.88 | 0.72 | 0.63 | 1.51 | 1.28 | 1.59 | 1.375 | 1.36 | 0.83 | 2.68 | 7.907 | 16.661 | 26.094 | 0.151 | 8.007 | 7.324 | 0.343 | 0.354 | 8.03 | 12.444 | 2.257 | 2.392 | 5 | 50.662 | 0.187 | 0.259 | 75 | 7 | 12.3 | 2 | 0 | 5 | 0 | 3.6 | 10.12 | 6 | 7 | 2.06 | 1.9 | 1.46 | 3.72 | 334 | 370 | 181 | 178 | 466 | 463 | 178 | 48 | 18 | 18 | 0.137 | 0.56 | 6.2 | 3453 | 5900 | 0.3 | 1.47 | 186.207 | 8.85856 | 0.56 | 1320
Os | 76Os | 76 | Os | 3 |  |  | 3 | 2.7344 | 2.7344 | 4.3173 | 1.3 | 1.85 | 0.69 | 0.63 | 1.44 | 1.26 | 1.28 | 1.353 | 1.31 | 0.81 | 2.65 | 8.73 | 16.962 | 25.095 | 1.103 | 8.226 | 7.676 | 0.322 | 0.33 | 8.17 | 11.22 | 2.101 | 2.184 | 4.7 | 50.787 | 0.191 | 0.297 | 76 | 8 | 4.8 | 2 | 0 | 6 | 0 | 3.75 | 10.32 | 6 | 8 | 1.85 | 2.2 | 1.52 | 4.18 | 373 |  | 223 | 222 | 559 |  | 222 | 88 | 8.1 | 8 | 0.13 | 1.2 | 5.1 | 3318 | 5300 | 0.25 | 1.391 | 190.23 | 8.421 | 1.2 | 3920
Ir | 77Ir | 77 | Ir | 1 |  |  | 1 | 3.839 | 3.839 | 3.839 | 1.35 | 1.8 | 0.81 | 0.68 | 1.41 | 1.26 | 1.37 | 1.357 | 1.24 | 0.79 | 2.628 | 9.131 | 17.066 | 27.102 | 1.57 | 6.919 | 6.366 | 0.27 | 0.275 | 6.94 | 8.864 | 1.851 | 1.976 | 5.3 | 53.3 | 0.196 | 0.335 | 77 | 9 | 5.89 | 2 | 0 | 7 | 0 | 3.9 | 10.57 | 6 | 9 | 1.87 | 2.2 | 1.55 | 3.55 | 371 | 320 | 209 | 210 | 528 | 528 | 210 | 150 | 4.7 | 4.7 | 0.131 | 2.1 | 6.4 | 2683 | 4403 | 0.26 | 1.414 | 192.217 | 8.5203 | 2.1 | 1670
Pt | 78Pt | 78 | Pt | 1 |  |  | 1 | 3.9242 | 3.9242 | 3.9242 | 1.35 | 1.77 | 0.9 | 0.8 | 1.36 | 1.29 | 1.28 | 1.387 | 3.24 | 1.26 | 2.7 | 9.031 | 18.626 | 29.11 | 2.135 | 5.879 | 4.878 | 0.208 | 0.205 | 5.84 | 6.057 | 1.581 | 1.664 | 5.6 | 56.767 | 0.161 | 0.274 | 78 | 10 | 6.15 | 1 | 0 | 9 | 0 | 4.05 | 10.75 | 6 | 10 | 1.91 | 2.28 | 1.44 | 2.783 | 276 | 230 | 60.9 | 61 | 170 | 168 | 61 | 72 | 10.6 | 11 | 0.133 | 0.94 | 8.9 | 2045 | 4100 | 0.38 | 1.511 | 195.078 | 9.0948 | 0.94 | 392
Au | 79Au | 79 | Au | 1 |  |  | 1 | 4.0782 | 4.0782 | 4.0782 | 1.35 | 1.74 | 1.11 | 1.37 | 1.36 | 1.34 | 1.44 | 1.442 | 2.92 | 1.3 | 2.66 | 9.257 | 20.519 | 30.108 | 2.317 | 3.807 | 3.568 | 0.13 | 0.133 | 3.81 | 3.274 | 1.03 | 1.04 | 5.1 | 59.884 | 0.163 | 0.305 | 79 | 11 | 0.73 | 1 | 0 | 10 | 0 | 4.2 | 10.94 | 6 | 11 | 1.19 | 2.54 | 1.42 | 1.732 | 171 | 220 | 26 | 27 | 78.5 | 78 | 27 | 320 | 2.2 | 2.2 | 0.1291 | 4.5 | 14.2 | 1337 | 3080 | 0.44 | 1.697 | 196.966 | 10.21 | 4.5 | 2450
Hg | 80Hg | 80 | Hg | 5 | R |  | L | 3.005 | 3.005 | 3.005 | 1.5 | 1.71 | 0.97 | 1.2 | 1.32 | 1.44 | 1.49 | 1.573 | 2.39 | 1.4 | 2.41 | 10.473 | 18.814 | 34.32 |  | 0.638 | 0.615 | 0.024 | 0.024 | 0.67 | 0.304 | 0.489 | 0.416 | 4.5 | 63.606 | 0.205 | 0.453 | 80 | 12 | 1.82 | 2 | 0 | 10 | 0 | 4.35 | 11.15 | 6 | 12 | 1.49 | 2 | 1.44 | 0.382 |  | 25 | [5 empty] | 8.3 | 96 | 96 | 0.1395 | 0.1 | 181 | 234 | 629.73 |  | 2.316 | 200.59 | 14.8213 | 0.1
Tl | 81Tl | 81 | Tl | 3 | 2 |  | 3 | 3.4566 | 3.4566 | 5.5248 | 1.9 | 1.56 | 0.9 | 1.45 | 1.45 | 1.55 | 1.48 | 1.716 | 2.29 | 1.53 | 2.235 | 6.129 | 20.498 | 29.921 | 0.2 | 1.895 | 1.727 | 0.044 | 0.045 | 1.88 | 2.367 | 0.562 | 0.458 | 3.7 | 56.548 | 0.102 | 0.203 | 81 | 3 | 3.16 | 2 | 1 | 0 | 0 | 5 | 12.25 | 6 | 3 | 1.69 | 1.62 | 1.44 | 0.359 | 28.5 | 43 | 2.71 | 2.8 | 7.9 | 8 | 2.8 | 46 | 15 | 15 | 0.129 | 0.67 | 29.9 | 577 | 1730 | 0.45 | 2.841 | 204.383 | 17.2473 | 0.67 | 26.4
Pb | 82Pb | 82 | Pb | 1 |  |  | 1 | 4.9508 | 4.9508 | 4.9508 | 1.8 | 1.54 | 0.83 | 1.19 | 1.46 | 1.54 | 1.47 | 1.75 | 2.32 | 1.43 | 2.09 | 7.441 | 15.08 | 32.042 | 0.365 | 2.028 | 1.849 | 0.05 | 0.05 | 2.03 | 3.715 | 0.593 | 0.499 | 4 | 54.564 | 0.142 | 0.357 | 82 | 4 | 4.77 | 2 | 2 | 0 | 0 | 5.65 | 12.29 | 6 | 4 | 1.92 | 2.33 | 1.55 | 0.43 | 45.8 | 46 | 5.59 | 5.6 | 16.1 | 16 | 5.6 | 35 | 21 | 21 | 0.127 | 0.48 | 28.9 | 601 | 2013 | 0.44 | 3.034 | 207.2 | 18.272 | 0.48 | 38.3
Bi | 83Bi | 83 | Bi | 7 |  |  | 7 | 6.674 | 6.117 | 3.304 | 1.6 | 1.43 | 0.77 | 1.3 | 1.48 | 1.52 | 1.46 | 1.7 | 2.25 | 1.38 | 1.997 | 7.314 | 16.744 | 25.646 | 0.948 | 2.154 | 1.863 | 0.113 | 0.113 | 2.18 | 3.898 | 0.52 | 0.416 | 4.4 | 49.705 | 0.052 | 0.18 | 83 | 5 | 6.76 | 2 | 3 | 0 | 0 | 6.3 | 13.34 | 6 | 5 | 2.14 | 2.02 | 1.67 | 0.315 |  | 31 | 12.8 | 12 | 34 | 32 | 12 | 8 | 130 | 130 | 0.122 |  | 13.4 | 544 | 1883 | 0.33 | 3.538 | 208.98 | 21.368 | 0.077 | 94.2
Po | 84Po | 84 | Po | C,R |  |  | o | 3.359 | 3.359 | 3.359 | 1.9 | 1.35 | 0.56 | 0.94 | 1.4 | 1.53 |  | 1.76 | 2.11 | 1.3 | 1.9 | 8.509 | 19.074 | 27.747 | 1.906 | 1.518 | 1.048 | 0.135 | 0.104 | 1.5 |  |  |  | 4.8 | 55.33 | 0.031 | 0.494 | 84 | 6 |  | 2 | 4 | 0 | 0 | 6.95 | 14.22 | 6 | 6 | 2.4 | 2 | 1.76 | 0.26 | [7 empty] | 20 | 40 | 43 |  | 0.23 |  | 527 | 1235 |  | 3.743 | 208.98 | 22.72727273 | 0.23
At | 85At | 85 | At | [8 empty] | 1.27 | 0.51 |  | 1.5 | 1.45 |  | 1.59 | 1.89 | 1.26 | 1.83 | 9.63 | 18.065 | 30.108 |  | 0.946 | 0.52 | 0.062 | 0.104 | 1 |  |  |  |  | 57.803 | 0.255 | 0.56 | 85 | 7 |  | 2 | 5 | 0 | 0 | 7.6 | 15.16 | 6 | 7 | 2.64 | 2.2 | 1.96 | 0.035 | [7 empty] | 1.7 | [5 empty] | 575 | 610 |  | 5.75 | 210
Rn | 86Rn | 86 | Rn | [8 empty] | 1.2 | 0.5 |  | 1.5 | 2.3 |  | 1.4 | 1.59 | 1.23 | 1.88 | 10.785 | 20.072 | 30.108 |  |  | 0.188 | 0.031 | 0.03 | 0.2 |  |  |  |  | 60.965 | 0.065 | 0.293 | 86 | 8 |  | 2 | 6 | 0 | 0 | 8.25 | 16.08 | 6 | 8 | 0.05 |  |  | 0.022 | [7 empty] | 0.00361 |  |  | 0.09365 |  |  | 202 | 211.4 |  | 8.25 | 222 | 22816.03289
Fr | 87Fr | 87 | Fr | [9 empty] | 1.74 |  | 2.6 | 2.5 |  | 2.8 | 6 | 1.61 | 4.37 | 3.9 | 22.079 | 32.115 |  | 0.757 | 0.572 | 0.021 | 0.025 | 0.75 |  |  |  | 1.8 | 58.094 | 0.076 | 0.093 | 87 | 1 |  | 1 | 0 | 0 | 0 | 2.2 | 8 | 7 | 1 | 0.7 | 0.7 | 0.86 | 0.02 | [7 empty] | 15 | [5 empty] | 300 | 950 |  | 13 | 223
Ra | 88Ra | 88 | Ra |  |  |  |  | 5.148 | 5.148 | 5.148 | 2.15 |  | 1.34 |  | 2.21 | 2 |  | 2.26 | 3.45 | 1.48 | 3.53 | 5.295 | 10.14 | 34.122 |  | 1.654 | 1.422 | 0.083 | 0.088 | 1.66 |  |  |  | 3.2 | 49.557 | 0.02 | 0.124 | 88 | 2 |  | 2 | 0 | 0 | 0 | 1.65 | 9 | 7 | 2 | 0.9 | 0.9 | 0.97 | 0.132 | [7 empty] | 19 | 100 | 100 | 0.092 | 0.1 |  | 973 | 1413 |  | 6.822 | 226.025 | 45.2 | 0.1
Ac | 89Ac | 89 | Ac |  |  |  |  | 5.67 | 5.67 | 5.67 | 1.95 |  | 1.14 |  | 2.15 | 2.03 |  | 1.878 | 2.63 | 1.16 | 3.12 | 4.936 | 11.076 | 16.994 |  | 4.222 | 3.047 | 0.146 | 0.109 | 4.25 | 4.106 |  |  | 2.7 | 33.005 | 0.127 | 0.138 | 89 | 3 |  | 2 | 0 | 1 | 0 | 1.8 | 9 | 7 | 3 | 1.1 | 1.1 | 1 | 0.25 | [7 empty] | 12 |  |  | 0.12 |  |  | 1323 | 3470 |  | 4.557 | 227.028 | 22.54220457
Th | 90Th | 90 | Th |  |  |  |  | 5.0842 | 5.0842 | 5.0842 | 1.8 |  | 1.11 |  | 2.06 | 1.8 |  | 1.798 | 2.24 | 1.1 | 4.98 | 5.639 | 11.939 | 18.72 |  | 6.222 | 5.342 | 0.166 | 0.168 | 6.2 | 7.411 | 1.591 | 1.664 | 3.3 | 36.298 | 0.142 | 0.173 | 90 | 3 |  | 2 | 0 | 2 | 0 | 1.95 | 9 | 7 | 3 | 1.3 | 1.3 | 1.11 | 0.543 | 54 | 54 | 30.8 | 31 | 78.3 | 79 | 31 | 54 | 15 | 15 | 0.118 | 0.67 | 11 | 2020 | 5060 | 0.27 | 3.295 | 232.038 | 19.7917 | 0.67 | 400
Pa | 91Pa | 91 | Pa |  |  |  |  | 3.925 | 3.925 | 3.238 | 1.8 |  | 1.08 |  | 2 | 1.62 |  | 1.63 | 1.89 | 1.06 | 4.96 | 5.353 | 11.502 | 17.815 |  | 6.313 | 5.002 | 0.156 | 0.174 | 6.7 | 9.517 |  |  |  | 34.67 | 0.036 | 0.13 | 91 | 3 |  | 2 | 0 | 1 | 2 | 1.8 | 9 | 7 | 3 | 1.5 | 1.5 | 1.14 | 0.76 | [7 empty] | 47 | 18 | 18 | 0.0991 | 0.56 |  | 2113 | 4300 |  | 2.503 | 231.036 | 15.0316 | 0.56
U | 92U | 92 | U |  |  |  |  | 2.8537 | 5.8695 | 4.9548 | 1.75 |  | 1.05 |  | 1.96 | 1.53 |  | 1.56 | 1.74 | 1.01 | 4.72 | 5.433 | 11.669 | 18.148 |  | 5.57 | 4.338 | 0.146 | 0.131 | 5.55 | 11.294 | 1.56 | 1.612 | 3.3 | 35.25 | 0.131 | 0.143 | 92 | 3 |  | 2 | 0 | 1 | 3 | 1.8 | 9 | 7 | 3 | 1.7 | 1.38 | 1.22 | 0.987 | 97.7 | 100 | 73.1 | 111 | 175.8 | 208 | 111 | 27.6 | 28 | 28 | 0.116 | 0.36 | 13.9 | 1406 | 4018 | 0.23 | 2.073 | 238.029 | 12.495 | 0.36 | 2400
Np | 93Np | 93 | Np |  |  |  |  | 6.663 | 4.723 | 4.887 | 1.75 |  | 1.04 |  | 1.9 | 1.5 |  | 1.555 | 1.63 | 1 | 4.93 | 5.512 | 11.846 | 18.429 |  | 4.753 | 3.501 | 0.104 | 0.098 | 4.2 | 12.896 |  |  |  | 35.786 |  |  |  | 3 |  | 2 | 0 | 1 | 4 | 1.8 | 9 | 7 | 3 | 1.3 | 1.36 | 1.22 | 0.68 | [7 empty] | 6 | 120 | 120 |  | 0.083 |  | 913 | 4175 |  | 1.922 | 237.048 | 11.58924205 | 0.083
Pu | 94Pu | 94 | Pu |  |  |  |  | 6.183 | 4.822 | 10.963 | 1.75 |  | 1.03 |  | 1.87 | 1.62 |  | 1.58 | 1.6 | 1 | 4.91 | 5.13 | 11.232 | 20.769 |  | 3.619 | 3.572 |  | 0.029 | 3.6 | 14.321 | 1.529 | 1.602 |  | 37.131 |  |  |  | 3 |  | 2 | 0 | 0 | 6 | 1.65 | 9 | 7 | 3 | 1.3 | 1.28 | 1.22 | 0.54 |  |  | 34.5 | 43 | 87.5 | 96 | 43 | 6 | 150 | 150 |  | 0.067 |  | 914 | 3505 | 0.21 | 2 | 244 | 12.3132822 | 0.067
Am | 95Am | 95 | Am |  |  |  |  | 3.4681 | 3.4681 | 11.241 | 1.75 |  | 1.02 |  | 1.8 | 1.84 |  | 1.81 | 1.62 | 1 | 4.89 | 5.674 | 12.189 | 18.886 |  | 2.766 | 2.48 |  | 0.104 | 2.73 |  |  |  |  | 36.749 |  |  |  | 3 |  | 2 | 0 | 0 | 7 | 4.65 | 9 | 7 | 3 | 1.3 | 1.3 | 1.2 | [8 empty] | 10 | [5 empty] | 1267 | 2880 |  | 2.927 | 243 | 17.77615216
Cm | 96Cm | 96 | Cm |  |  |  |  | 3.496 | 3.496 | 11.331 |  |  | 1.01 |  | 1.69 | 1.8 |  | 1.81 | 1.9 | 0.96 | 4.87 | 5.687 | 12.407 | 19.022 |  | 3.973 | 3.741 |  | 0.152 | 3.86 |  |  |  |  | 37.116 |  |  |  | 3 |  | 3 | 0 | 0 | 7 | 1.8 | 9 | 7 | 3 | 1.3 | 1.3 | 1.2 | [8 empty] | 10 | [5 empty] | 600 | 1440 |  | 2.998 | 247 | 18.28275352
Bk | 97Bk | 97 | Bk |  |  |  |  | 3.416 | 3.416 | 11.069 |  |  | 1 |  |  | 1.8 |  | 1.81 | 1.69 | 1.04 | 5 | 5.512 | 12.615 | 19.334 |  | 3.026 | 3.744 |  | 0.146 | 3.9 |  |  |  |  | 37.461 |  |  |  | 3 |  | 2 | 0 | 0 | 9 | 1.65 | 9 | 7 | 3 | 1.3 | 1.3 | 1.2 | [8 empty] | 10 | [5 empty] | 1323 | 3000 |  | 2.818 | 247 | 16.71177267
Cf | 98Cf | 98 | Cf |  |  |  |  | 3.38 | 3.38 | 11.025 |  |  | 0.99 |  |  | 1.8 |  | 1.81 | 1.74 | 1.03 | 5.02 | 5.428 | 11.866 | 22.391 |  | 1.82 | 3.744 |  | 0.146 | 3.9 |  |  |  |  | 39.685 |  |  |  | 3 |  | 2 | 0 | 0 | 10 | 1.65 | 9 | 7 | 3 | 1.3 | 1.3 | 1.2 | [8 empty] | 10 | [5 empty] | 1173 | 2800 |  | 2.727 | 251 | 16.62251656
Es | 99Es | 99 | Es | [9 empty] | 0.98 |  |  | 1.8 |  | 1.81 | 1.68 | 1.02 | 5.04 | 5.498 | 12.022 | 23.431 |  | 1.56 | 3.744 |  | 0.146 | 3.9 |  |  |  |  | 40.952 |  |  |  | 3 |  | 2 | 0 | 0 | 11 | 1.65 | 9 | 7 | 3 | 1.3 | 1.3 | 1.2 | [8 empty] | 10 | [5 empty] | 1133 | 2750 |  | 2.8 | 252
Fm | 100Fm | 100 | Fm | [9 empty] | 0.97 |  |  | 1.8 |  | 1.81 | 1.7 | 1.02 | 5.06 | 5.57 | 12.178 | 24.44 |  | 1.466 | 3.744 |  | 0.146 | 3.9 |  |  |  |  | 42.189 |  |  |  | 3 |  | 2 | 0 | 0 | 12 | 1.65 | 9 | 7 | 3 | 1.3 | 1.3 | 1.2 | [8 empty] | 10 | [5 empty] | 1800 | 3800 |  | 2.8 | 257

## Sheet2
name | name and number | element number | element name | structure of 0k | structure 2 | structure 3 | structure of room temperature | lattice constants a | lattice constants b | lattice constants c | radii atomic(empirical) | radii atomic(clementi) | radii ionic(pauling) | radii ionic(shannon) | radii covalent | radii covalent 3 | radii covalent 2 | radii metal(waber) | distance valence electron(schubert) | distance core electron(schubert) | radii pseudo-potential(zunger) | energy ionization first | energy ionization second | energy ionization third | electronic affinity | enthalpy atomization | enthalpy vaporization | latent heat of fusion | latent heat of fusion 2 | energy cohesive brewer | total energy | enthalpy surface miedema | enthalpy vacancies miedema | work function | accumulate energy ionization | lowest energy of the atomic orbitals | 2nd lowest energy of the atomic orbitals | electron number | valence electron number | valence electron number/radii | s | p | d | f | charge nuclear effective(slater) | charge nuclear effective(clementi) | periodic number | group number | electronegativity(martynov&batsanov) | electronegativity(pauling) | electronegativity(alfred-rochow) | modulus compression | modulus bulk | modulus bulk 2 | modulus rigidity | modulus rigidity 2 | modulus young | modulus young 2 | modulus shear | thermal conductivity | electrical resistivity | electrical resistivity 2 | specific heat | electrical conductivity | thermal expansion | temperature melting | temperature boiling | poisson ratio | volume atomic(villars,daams) | atomic weight(villars,daams) | molar volume | density | brinell hardness
'name', | 'name and number', | 'element number', | 'element name', | 'structure of 0k', | 'structure 2', | 'structure 3', | 'structure of room temperature', | 'lattice constants a', | 'lattice constants b', | 'lattice constants c', | 'radii atomic(empirical)', | 'radii atomic(clementi)', | 'radii ionic(pauling)', | 'radii ionic(shannon)', | 'radii covalent', | 'radii covalent 3', | 'radii covalent 2', | 'radii metal(waber)', | 'distance valence electron(schubert)', | 'distance core electron(schubert)', | 'radii pseudo-potential(zunger)', | 'energy ionization first', | 'energy ionization second', | 'energy ionization third', | 'electronic affinity', | 'enthalpy atomization', | 'enthalpy vaporization', | 'latent heat of fusion', | 'latent heat of fusion 2', | 'energy cohesive brewer', | 'total energy', | 'enthalpy surface miedema', | 'enthalpy vacancies miedema', | 'work function', | 'accumulate energy ionization', | 'lowest energy of the atomic orbitals', | '2nd lowest energy of the atomic orbitals', | 'electron number', | 'valence electron number', | 'valence electron number/radii', | 's', | 'p', | 'd', | 'f', | 'charge nuclear effective(slater)', | 'charge nuclear effective(clementi)', | 'periodic number', | 'group number', | 'electronegativity(martynov&batsanov)', | 'electronegativity(pauling)', | 'electronegativity(alfred-rochow)', | 'modulus compression', | 'modulus bulk', | 'modulus bulk 2', | 'modulus rigidity', | 'modulus rigidity 2', | 'modulus young', | 'modulus young 2', | 'modulus shear', | 'thermal conductivity', | 'electrical resistivity', | 'electrical resistivity 2', | 'specific heat', | 'electrical conductivity', | 'thermal expansion', | 'temperature melting', | 'temperature boiling', | 'poisson ratio', | 'volume atomic(villars,daams)', | 'atomic weight(villars,daams)', | 'molar volume ', | 'density', | 'brinell hardness',
'name', | 'name and number', | 'element number', | 'element name', | 'structure of 0k', | 'structure 2', | 'structure 3', | 'structure of room temperature', | 'lattice constants a', | 'lattice constants b', | 'lattice constants c', | 'radii atomic(empirical)', | 'radii atomic(clementi)', | 'radii ionic(pauling)', | 'radii ionic(shannon)', | 'radii covalent', | 'radii covalent 2', | 'radii covalent 3', | 'radii metal(waber)', | 'distance valence electron(schubert)', | 'distance core electron(schubert)', | 'radii pseudo-potential(zunger)', | 'energy ionization first', | 'energy ionization second', | 'energy ionization third', | 'electronic affinity', | 'enthalpy atomization', | 'enthalpy vaporization', | 'latent heat of fusion', | 'latent heat of fusion 2', | 'energy cohesive brewer', | total energy', | 'enthalpy surface miedema', | 'enthalpy vacancies miedema', | 'work function', | 'accumulate energy ionization', | 'lowest energy of the atomic orbitals', | '2nd lowest energy of the atomic orbitals', | 'electron number', | 'valence electron number', | 'valence electron number/radii', | 's', | 'p', | 'd', | 'f', | 'charge nuclear effective(slater)', | 'charge nuclear effective(clementi)', | 'periodic number', | 'group number', | 'electronegativity(martynov&batsanov)', | 'electronegativity(pauling)', | 'electronegativity(alfred-rochow)', | 'modulus compression', | 'modulus bulk', | 'modulus bulk 2', | 'modulus rigidity', | 'modulus rigidity 2', | 'modulus young', | 'modulus young 2', | 'modulus shear ', | 'thermal conductivity', | 'electrical resistivity', | 'electrical resistivity 2', | 'specific heat', | 'electrical conductivity', | 'thermal expansion', | 'temperature melting', | 'temperature boiling', | 'poisson ratio', | 'volume atomic(villars,daams)', | 'atomic weight(villars,daams)', | 'molar volume ', | 'density', | 'brinell hardness',
'name',
'name and number',
'element number',
'element name',
'structure of 0k',
'structure 2',
'structure 3',
'structure of room temperature',
'lattice constants a',
'lattice constants b',
'lattice constants c',
'radii atomic(empirical)',
'radii atomic(clementi)',
'radii ionic(pauling)',
'radii ionic(shannon)',
'radii covalent',
'radii covalent 2',
'radii covalent 3',
'radii metal(waber)',
'distance valence electron(schubert)',
'distance core electron(schubert)',
'radii pseudo-potential(zunger)',
'energy ionization first',
'energy ionization second',
'energy ionization third',
'electronic affinity',
'enthalpy atomization',
'enthalpy vaporization',
'latent heat of fusion',
'latent heat of fusion 2',
'energy cohesive brewer',
total energy',
'enthalpy surface miedema',
'enthalpy vacancies miedema',
'work function',
'accumulate energy ionization',
'lowest energy of the atomic orbitals',
'2nd lowest energy of the atomic orbitals',
'electron number',
'valence electron number',
'valence electron number/radii',
's',
'p',
'd',
'f',
'charge nuclear effective(slater)',
'charge nuclear effective(clementi)',
'periodic number',
'group number',
'electronegativity(martynov&batsanov)',
'electronegativity(pauling)',
'electronegativity(alfred-rochow)',
'modulus compression',
'modulus bulk',
'modulus bulk 2',
'modulus rigidity',
'modulus rigidity 2',
'modulus young',
'modulus young 2',
modulus shear ',
'thermal conductivity',
'electrical resistivity',
'electrical resistivity 2',
'specific heat',
'electrical conductivity',
'thermal expansion',
'temperature melting',
'temperature boiling',
'poisson ratio',
'volume atomic(villars,daams)',
'atomic weight(villars,daams)',
'molar volume ',
'density',
'brinell hardness',